## Sheet1 (hidden)
Список коррозионно-стойких материалов расходомера ЭМ-270, соприкасающихся со средой
Примечание: 1. Максимальная температура среды - +100℃, если нет спецмаркировки. 2. Среды представленные в таблице на 100 % чистые (без загрязнений). | [8 empty] | Обозначение: A Suitable B Usable N Не может быть использован Пустая ячейка Нет данных
| Lining | [5 empty] | Электроды | [5 empty] | Уплотнительная прокладка
| ПТФ (PTFE) | ФЭП (F46) | ПУ (Polyurethane) | Каучук (Rubber) | ПФА (PFA) | Керамика и фарфор | Ct | Нержавеющая сталь 03Х17Н14М2 | Платино- иридиевый сплав | Хастеллой С | Тантал | Титан | Металлический трубопровод |  | Трубопровод из поливинилхлорида
[13 empty] | Стандарт | Щелочно-стойкий | FRG | Стандарт | Щелочно-стойкий
Цианид меди（100%） |  |  |  |  | A | A |  | B | A | B | A |  | A | A |  | A
Фторид меди (100%） |  |  |  |  | A |  |  | N | A | N | N |  | N | A
Нитрат меди (50%） |  |  |  |  | A | A |  | N | A | N | A | B | A | N
Гидроксид меди (100%） |  |  |  |  | A | A |  | N | A | N | N | N | A | N |  |  | B
Сульфат меди（40%） | [5 empty] | A |  | B |  | B |  | B | A | A | A | A | A
Сульфид меди（100%） |  |  |  |  | A | A |  | B | A | B | A |  | B | A
Хлорид меди（50%） |  |  |  |  | A | A |  | N | N | N | A | B | A | A | A | A | A
Хлорид железа（50%） |  |  |  |  | A | A |  | N | A |  |  | B | A | A | A | A | A
Сульфид железа（100%） | [5 empty] | A |  |  |  | B |  |  | B | A
Хлорид железа（100%） |  |  |  |  | A | A |  | N | A | N | A |  | A | A |  | A | A
Нитрат железа（100%） |  |  |  |  | A | A |  | N | A | B | A |  | A | A
Сульфат железа（100%） |  |  |  |  | A | A |  | N | A | N | A |  | A | N
Тетрафторборная кислота（100%） |  |  |  |  | B |  |  | N | A | N | N | N | N | A
Кремнефтористоводородная кислота（40%） |  |  |  |  | B |  |  | N | A | N | N | N | N | A
Фторсульфоновая кислота （100%） |  |  |  |  | B | [7 empty] | N | A
Формальдегид（100%） |  |  |  |  | A | A |  | N | A | B | A |  | A | A |  |  | N
Муравьиная кислота (80%） |  |  |  |  | A | A |  | N | A | N | A | N | N |  | N | N | B
Ледяная уксусная кислота (100%） |  |  |  |  | A | A |  | N | A | A | A |  | B | B | N | N | N
Глицерол（глицерин) （100%） |  |  |  |  | A | A |  | A | A | A | A | A | A |  | A | A | A
Соляная кислота（10%，180 ℃） |  |  |  |  | A | B |  | N | B | N | A | N | N | B |  | A | A
Соляная кислота（100%, 20 ℃） |  |  |  |  | A | B |  | N | B | N | A | N | B | A |  |  | B
Гидрофтористокремниевая кислота（100%） |  |  |  |  | B(35℃) | A |  | N | A | B | N |  | B | A
Гидрофтористокремниевая кислота（35%） |  |  |  |  | A | A |  | N | A | B | N |  | B | A
Бромистоводородная кислота (50%) |  |  |  |  | A | A |  | N | N | N | A |  | A | A | A | A | A
Соляная кислота（10%，60 ℃） |  |  |  |  | A | A |  | N | B | N | A | B | A | A | A | A | A
Плавиковая кислота (98%,20 ℃) |  |  |  |  | B | A |  | N | A | N | N | N | N | A |  | A
Синильная кислота（100%） |  |  |  |  | A | A |  | B | A | B | A |  | A | A
Пероксид（50%） |  |  |  |  | A |  |  | B | A | B | A | A | N | N |  | A | B
Гликолевая кислота (35%) |  |  |  |  | B | A |  | B | A | B | A |  | B | A
Гликолевая кислота (70%) |  |  |  |  | B |  |  | B | A | B | A |  | B | A
Хлорноватистая кислота (20%) |  |  |  |  | A | A |  | N | N | B | A | N | A | N | A | A | A
Хлорид железа (100%) |  |  |  |  | A | A |  | N | N | B | A |  | A | A |  |  | A
Нитрат железа（100%） |  |  |  |  | A | A |  | N | A | B | A |  | A | N | A | A | A
Сульфат железа（100%） |  |  |  |  | A | A |  | N | A | B | A | A | A | A |  | A | A
Ацетат свинца（100%） |  |  |  |  | A | A |  | N | N | N | A |  | A | A | N | N | N
Хлорид лития（100%） |  |  |  |  | A | A |  | N | A | B | A | A | A | A |  |  | A
Хлорид магния（40%） |  |  |  |  | A | A |  | N | A | B | A | B | A | A | A | A | A
Карбонат магния（10%） |  |  |  |  | A | A |  | B | A | B | A |  | A | A |  |  | A
Бисульфат магния（100%） |  |  |  |  | A |  |  | B |  | B |  |  | N | A
Гидрат магния（100%） |  |  |  |  | A | A |  | N | A | N | N |  | B | A | A | A | A
Нитрат магния (100%) |  |  |  |  | A | A |  | N | A | N | A | B | A | N
Сульфат магния（100%） |  |  |  |  | A | A |  | B | A | N | A | B | A | A | A | A | A
Двухлорид ртути（60%） |  |  |  |  | A | A |  | N | A | N | A | B | A | A | A | A | A
Никелестый хлорид（20%） |  |  |  |  | A | A |  | N | A | N | B | B | A | A | A | A | A
Нитрат никеля（10%） |  |  |  |  | A | A |  | N | A | N | A |  | A | N
Сульфат никеля（100%） |  |  |  |  | A | A |  | N | A | N | A |  | A | A | A | A | A
Азотная кислота（10%，100 ℃） |  |  |  |  | B | A |  | B | A | A | A | A | A | N | B | A | A
Азотная кислота（60%，100 ℃） |  |  |  |  | B | A |  | N | A | B | A |  | B | N | N | N | N
Азотная кислота（70%，70 ℃） |  |  |  |  | B | A |  | N | A | N | A |  | N | N |  | A
Азотная кислота（98%，30 ℃） |  |  |  |  | B | A |  | N | A | N | A |  | N | N |  | A
Щавелевая кислота（100%） |  |  |  |  | A | A |  | N | A | N | A | N | A | A
Ацетальдегид（100%） |  |  |  |  | A | A |  | B | A | A | B | A | A | A | N | N | N
Ацетальдегид（50%） |  |  |  |  | A | A |  | B | A | A | A | A | A | A | N | N | N
Ацетальдегид（75%） |  |  |  |  | A | A |  | N | A | A | A | A | A | A | N | N | N
Квасцы（100%） |  |  |  |  | A | A |  | N | A | N | A |  | B | A | A | A | A
Хлорид аллюминия（100%） |  |  |  |  | A | A |  | N | A | N | B | N | A | A | A | A | A
Хлорат алюминия（100%） |  |  |  |  | A | A |  | N | A | N | A |  | B
Трифторид алюминия（100%） |  |  |  |  | A | A |  | N | A | N | N | N | B | A | A | A | A
Гидроксид алюминия（100%） |  |  |  |  | A | A |  | B | A | N | A |  | B | A
Нитрат алюминия（100%） |  |  |  |  | A | A |  | N | A | N | N | B | N | N
Сульфат алюминия（100%） |  |  |  |  | A | A |  | B | A | B | A | B | A | A | A | A | A
Амидосерная кислота（100%） |  |  |  |  | A | A |  | N | A | N | A |  | A | A
Карбонат аммония（50%） |  |  |  |  | A | A |  | N | A | N | A | A | B | A | A | A
Хлорид аммония（30%） |  |  |  |  | A | A |  | N | A | B | A | B | A | A
Трифторид аммония（100%） |  |  |  |  | A | A |  | N | A | B | N | B | B | A
Гидрокарбонат аммония（50%） |  |  |  |  | A | A |  | N | A | N | A |  | B | A |  |  | A
Плавиковая кислота（50%） |  |  |  |  | A | A |  | N | A | B | N | N | N | A |  |  | N
Аммиак（100%） |  |  |  |  | A | A |  | B | A | B | N | A | B | A |  | B | B
Нитрат аммония（100%） |  |  |  |  | A | A |  | N | A | B | A | B | A | N
Персульфат аммония (100%) |  |  |  |  | A | A |  | N | A | N | A | N | A | N |  |  | A
Фосфат аммония（100%） |  |  |  |  | A | A |  | N | A | N | A |  | B | A
Сульфат аммония（20%） |  |  |  |  | A | B |  | N | A | N | A | B | A | A | N | N | N
Сульфид аммония（100%） |  |  |  |  | A | A |  |  | B |  | B |  | A | A | N
Пентахлорид сурьмы（100%） |  |  |  |  | A | A |  | N | A | N | A |  | A | A
Трихлорид сурьмы (100%) |  |  |  |  | A | A |  | N | A | N | A |  | A | A
Царская водка（100%） | [5 empty] | N |  | N | N | N | A | B | B | N |  | A | B
Мышьяковая кислота（100%） |  |  |  |  | A | A |  | N | A | N | A |  | B |  | A | A | A
Мышьяковистая кислота (100%) |  |  |  |  | A | A |  | N | A | N | A |  | A | A
Ацетат бария（100%） |  |  |  |  | A |  |  | N | A | N | A
Карбонат бария（100%） |  |  |  |  | A | A |  | N | A | N | A |  | A | A |  |  | A
Хлорид бария（30%） |  |  |  |  | A | A |  | N | A | B | A | B | A | A | A | A | A
Гидроксид бария Ba(OH)2（50%） |  |  |  |  | A | A |  | B | A | N | N | N | B | A | A | A | A
Сульфат бария（100%） |  |  |  |  | A | A |  | N | A | N | A | B | A | A | A | A | A
Сульфид бария（100%） |  |  |  |  | A | A |  | N | A | N | A |  | B | A | A | A | A
Фенил-водород-сульфат（100%） | [5 empty] | A |  | N | A | N | A |  | A | A |  | A | N
Борат аммония（100%） |  |  |  |  | A | A |  | N | A | N | A |  | A | A | A | A | A
Хлорид кальция（100%） |  |  |  |  | A | A |  | N | B | N | A |  | A | A
Карбонат кальция（100%） |  |  |  |  | A | A |  | B | A | B | A | A | A | A | A | A | A
Хлорат кальция（30%） |  |  |  |  | A | A |  | N | A | N | B | B | B | N |  |  | A
Хлорид кальция（40%） |  |  |  |  | A | A |  | N | A | N | A | B | A | A | A | A | A
Бисульфат кальция（100%） |  |  |  |  | A |  |  | N | A | N | A |  | N | A
Гидроксид кальция（50%） |  |  |  |  | A | A |  | N | A | B | A | A | B | A | A | A | A
Гипохлорит кальция（100%） |  |  |  |  | A | A |  | N | A | N | A | A | A | N | A | A | A
Нитрат кальция（10%） |  |  |  |  | A | A |  | N | A | N | A | A | A | N | A | A | A
Сульфат кальция（100%） |  |  |  |  | A | A |  | N | A | N | A |  | A | A | A | A | A
Хлоруксусная кислота（100%） |  |  |  |  | A | A |  | N | A | B | A |  | B | B |  |  | B
Сульфат хрома（50%） |  |  |  |  | B | A |  | N | A | B | A |  | B
Хромовая кислота（100%） |  |  |  |  | A | A |  | N | A | N | A |  | A | N
Фторид хрома（100%） |  |  |  |  | A | A | [6 empty] | B | A
Хромовая кислота（50%） |  |  |  |  | A | A |  | N | A | N | A | A | A | N | A | A | A
Сульфат хрома（100%） |  |  |  |  | A | A |  | N | A | B | A |  | A | A
Хлорная кислота（50%） |  |  |  |  | A | A |  | N | A | N | A | B | A | B |  | A | B
Фенол（10%） | [5 empty] | A |  | B | A | B | A |  | A | A | A | A | A
Фосфорная кислота（100%, 20 ℃） |  |  |  |  | A | A |  | N | A | B | A | N | A
Фосфорная кислота（25%, 180 ℃） |  |  |  |  | A | A |  | N | A | B | A | N | A |  | A | A | A
Фосфорная кислота（50%, 180 ℃） |  |  |  |  | A | B |  | N | A | B | A | N | B
Фосфорная кислота（50%, 60 ℃） |  |  |  |  | A | A |  | N | A | B | A | N | A | A | A | A | A
Фосфорная кислота（80%,180 ℃） |  |  |  |  | A | B |  | N | A | B | A | N | B
Фосфорная кислота（80%, 60 ℃） |  |  |  |  | A | A |  | N | A | B | A | N | A
Сульфат алюминий калия（100%） |  |  |  |  | A | A |  | B | A | N | A | A | B | A
Карбонат калия（100%） |  |  |  |  | A | A |  | B | A | B | A | B | A |  |  |  | A
Хлорид калия（50%） |  |  |  |  | A | A |  | B | A | N | A | A | A | A | A | A | A
Бихромат калия（100%） |  |  |  |  | A | A |  | A | A | N | A |  | A | N
Феррицианид калия（100%） |  |  |  |  | A | A |  | N | N | N | A |  | A | N
Ферроцианид калия（100%） |  |  |  |  | A | A |  | N | N | N | A |  | A | N
Бикарбонат калия（100%） |  |  |  |  | A | A |  | B | A | B | A |  | B | A
Гидроксид калия（25%, 180 ℃） |  |  |  |  | N | A |  | N | A | N | N | N | N | A |  | B | B
Гидроксид калия（50%, 180 ℃） |  |  |  |  | N | A |  | N | A | N | N | N | N | A
Нитрат калия（80%） |  |  |  |  | A | A |  | N | A | N | B | A | A | N | A | A | A
Перманганат калия（10%） |  |  |  |  | B | A |  | N | A | N | B | B | A | N
Персульфат калия（10%） |  |  |  |  | A | A |  | B | A | B | A | A | A | N |  |  | A
Сульфат калия（100%） |  |  |  |  | A | A |  | B | A | N | A | B | A | A | A | A | A
Морская вода |  |  |  |  | A | A |  | N | A | N | A | A | A |  | A | A | B
Нитрат серебра（50%） |  |  |  |  | A | A |  | N | A | B | B | B | A | N | A | A | A
Ацетат натрия（100%） |  |  |  |  | A | A |  | N | A | N | A | A | A | A | N | N | N
Борат натрия（100%） |  |  |  |  | A | A |  | N | A | N | A |  | A
Бромид натрия（100%） |  |  |  |  | A | A |  | N | A | N | A |  | A | A
Карбонат натрия（100%） |  |  |  |  | A | A |  | B | A | B | B | A | A | A | A | A | A
Хлорат натрия（40%） |  |  |  |  | A | A |  | N | A | N | A | A | B | N |  |  | A
Хлорит натрия（30%） |  |  |  |  | A | A |  | N | A | N | A | B | A | A | A | A | A
Хромат натрия（40%） |  |  |  |  | A |  |  | N | B | N | A | A | N | N |  |  | A
Цианид натрия（100%） |  |  |  |  | A | A |  | N | A | N | A | A | B | N |  |  | A
Хромо-натриевая кислота（100%） |  |  |  |  | A | A |  | N | N |  | A | A | A | A
Феррицианид натрия（100%） |  |  |  |  | A | A | [6 empty] | A | N
Фторид натрия（100%） |  |  |  |  | A | A |  | N | N |  | N |  | A | N
Бикарбонат натрия（100%） |  |  |  |  | A |  |  | N | A | N | N |  | N | A
Бисульфат натрия（30%） |  |  |  |  | A | A |  | B | A | B | A | A | B | A | A | A | A
Сульфат натрий водорода（100%） |  |  |  |  | A | A |  | N | A | N | A | A | N | A | A | A | A
Сульфит натрия（100%） |  |  |  |  | A |  |  | N | A | B | A |  | A | A | A | A | A
Гидроксид натрия（100%） |  |  |  |  | A |  |  | B | A | B | A |  | N | A
Гидроксид натрия（30%, 180 ℃） |  |  |  |  | A | B |  | N | A | B | N | B | B | B |  |  | A
Гидроксид натрия（40%, 70 ℃） |  |  |  |  | A | B |  | B | A | A | N | B | B | A |  | B | A
Гидроксид натрия（40%, 90 ℃） |  |  |  |  | A | B |  | B | A | A | N | B | B | B |  | N | A
Гидроксид натрия（50%, 180 ℃） |  |  |  |  | A | B |  | N | A | B | N | B | B | B |  |  | A
Гипохлорит натрия（15%） |  |  |  |  | A | A |  | N | A | B | A | A | A | N | A | A | A
Гипохлорит натрия（25%） |  |  |  |  | B(90℃) | A |  | N | A | B | B | B | A | N
Метафосфат натрия（100%） |  |  |  |  | A | A | [6 empty] | A | A
Нитрат натрия（40%） |  |  |  |  | A | A |  | N | A | B | A | B | A | N | A | A
Нитрит натрия（40%） |  |  |  |  | A | A |  | N | A | N | A | A | A | A
Силикат натрия（100%） |  |  |  |  | A | A |  | N | A | N | A | A | B | A | A | A | A
Сульфат натрия（100%） |  |  |  |  | A | A |  | N | A | N | A |  | A | A | A | A | A
Сульфид натрия |  |  |  |  | A | A |  | N | A | N | A | B | B | A
Нитрит натрия（30%） |  |  |  |  | A | A |  | B | A | N | A | A | A | A | A | A | A
Тетраборат натрия（100%） |  |  |  |  | A | A |  | B | A | B | A |  | A | B
Тиосульфат натрия（100%） |  |  |  |  | A | A |  | N | N | A | N |  | A | A | A | A | A
Хлорид олова（100%） |  |  |  |  | A | A |  | N | A | N | A |  | A | A | A | A | A
Серная кислота（100%, 60 ℃） |  |  |  |  | A | A |  | N | A | N | A | N | N |  |  | A | B
Серная кислота（30%, 180 ℃） |  |  |  |  | A | B |  | N | A | N | A | N | N |  |  | A | A
Хлорид цинка（50%） |  |  |  |  | A | A |  | N | A | N | A | A | A | A

## 1
Руководство по выбору материала деталей расходомера ЭМ-270 соприкасающихся со средой
Футеровка Выбор материала футеровки определяется двумя факторами: 1. Химической совместимостью; 2. Температурой среды. |  | Электроды Выбор материала электродов определяется двумя факторами: 1. Скоростью коррозии 2. Температурой среды. |  | Футеровка Химическая совместимость: Материал совместим - код "А" Материал не совместим - код "N" Нет информации - ячейка пуста. Температура среды: выше 100 °С - код "1" до 100 °С - код "2" до 80 °С - код "3" до 60 °С - код "4" до 20 °С - код "5" |  |  | Электроды Скорость коррозии: Не более 0,002 дюйм/год - код "А" Не более 0,020 дюйм/год - код "В" Не более 0,050 дюйм/год - код "С" Более 0,050 дюйм/год - код "N" Нет информации - ячейка пуста. Температура среды:выше 100 °С - код "1" до 100 °С - код "2" до 80 °С - код "3" до 60 °С - код "4" до 20 °С - код "5"
Рабочая среда | Максимальная концентрация, % | Футеровка |  |  |  | Электроды
|  | ПТФ Политетрафторэтилен (PTFE) | ПФА Перфторированный сополимер (PFA) | ПК Полиуретановый каучук (техническая резина) | ХК Хлоропреновый каучук (техническая резина) | 03Х17Н14М2 (316 SST) | ХС Хастеллой С-276 (Hastelloy C-276) | ТА Тантал (Tantalum) | ПТ Платина-10% Иридий (Platinuum-10% Iridium) | ТИ Титан (Titanium)
А
Авиационное топливо JP4 | 100 | A1 | A1 | N | N | B1 | A5 |  |  | A5
Авиационное топливо JP5 | 100 | A1 | A1 | N | N | B1 | A5 |  |  | A5
Адипиновая кислота | 100 | A1 | A1 |  | A5 | B3 | A3 | B3 |  | A1
Азот | 100 | A1 | A1 |  | A3 | A1 | A1 | A1
Азотистая кислота | Концентрир. | A1 | A1 |  | N | B5 | N | B1 | A2
Азотная кислота | 10 | A1 | A1 | N | N | A3 | A3 | A1 | A | A1
Азотная кислота | 20 | A1 | A1 | N | N | A5 | A4 | A1 | A2 | A1
Азотная кислота | 40 | A1 | A1 | N | N | A5 | A5 | A1 | A | A1
Азотная кислота | 50 | A1 | A1 | N | N | A5 | A5 | A1 |  | A1
Азотная кислота | 70 | A1 | A1 | N | N | A5 | A5 | A1 | A | A1
Азотная кислота/серная кислота | 50/50 | 1 | A1 |  |  | A4 |  | B5
Азотная кислота (безводная) | 100 | A1 | A1 | N | N | A5 | B5 | A1 | A2 | B3
Акрилонитрил | 100 | A1 | A1 |  | A5 | B3 | B3 | B3 | A2 | B3
Аккумуляторная кислота | 100
Аллилхлорид | 100 | A1 | A1 |  | N | A5 |  |  | A2
Амидосульфоновая кислота | 100 | A | A |  |  | N | N | A | A
Амилацетат | 100 | A1 | A1 | N | N | A1 | A1 | B1 | A2 | A3
Амилхлорид | 100 | A1 | A1 |  | N | B4 | A5 | B1 | A2
Аммиак (безводный) | 100 | A1 | A1 | A5 | N | A1 | B1 | A1 |  | A1
Аминокислоты | 100
Анилин | 100 | A1 | A1 | N | N | A1 | B1 | B3 | A1 | A3
Антрахинон | 100 | A1 | A1 |  |  |  | B3 | B3 | A2
Антрахинон-сульфоновая кислота | 100 | A1 | A1 |  |  |  | B5 | B3
Асфальтовая эмульсия | 100 | A1 | A1 |  | A5
Ацетальдегид | 100 | A1 | A1 | N | N | B4 | A4 | B5 | A5 | A1
Ацетамид | 100 | A1 | A1 | N | N | B1
Ацетат бария | 100 | A | A |  |  | N | N | A | A
Ацетат натрия | 100 | A1 | A1 | N |  | B1 |  | A5 | A1 | A2
Ацетат свинца | 100 | A1 | A1 |  | A5 | B3 | B3 | B3 | A2 | A3
Ацетат цинка | 100
Ацетилен | 100 | A1 | A1 |  | A5 | A1 | B3 | B5 |  | B5
Ацетилен тетрабромид | 100
Ацетилен тетрахлорид | 100 | [7 empty] | A2
Ацетилхлорид (сухой) | 100 | A1 | A1 | N | N | B1 |  | B5 | A2
Ацетон | 50 | A1 | A1 | N | N | B1 | A3 | A3 | A | A3
Ацетон | 100 | A1 | A1 | N | N | A1 | A4 | A1 |  | A3
Ацетонитрил | 100 | A1 | A1 |  |  | B4 |  | B5
Ацетофенон | 100 | A1 | A1 |  | N | B1 | B3 | B5 |  | B3
Б
Бензальдегид | 100 | A1 | A1 |  |  | B1 | B3 | B3 | A2 | B5
Бензиловый спирт | 100 | A1 | A1 |  | N | A1 | B3 | B3 | A2 | B3
Бензилхлорид | 100 | A1 | A1 |  | N | B3 |  | B2 | A1
Бензин (кислый) | 100 | A1 | A1 | A5 | N | B5 | B1 | B5
Бензоат натрия | 100 | A1 | A1 |  |  |  | B5 | A5 |  | A5
Бензоилхлорид | 100 | A1 | A1 |  | N | A5 |  | A1 | A2
Бензойная кислота | 100 | A1 | A1 | N | A4 | B1 |  | A3 | A2 | A1
Бензол | 100 | B1 | B1 |  |  | B1 | B3 | A2 | A2 | A2
Бензолсульфоновая кислота | 100 | A1 | A1 |  | N | B3 | B3 |  | A2 | B3
Бензонитрил | 100 | A1 | A1 |  |  |  |  | A1 | A2 | A1
Бикарбонат аммония | 50 | A | A | N |  | B | N | A | A | A
Бикарбонат аммония | 100 | A1 | A1 |  |  | B4 | B5 | B3 | A2 | A3
Бикарбонат калия | 30 | A1 | A1 | N |  | A3 | B3 | B5 |  | A3
Бикарбонат калия | 100 | A | A |  |  | B | B | A | A
Бикарбонат натрия | 20 | A1 | A1 |  | A4 | A1 |  | A4 | A | A3
Бикарбонат натрия | 100 | A | A |  |  | B | B | A | A | A
Бисульфат аммония | 100 | A | A |  |  |  |  | A | A | A
Бисульфат кальция | 100 | A1 | A1 |  |  | B3 | N | A1 | A
Бисульфат магния | 100 | A | A |  |  | B | B
Бисульфат натрия | 40 | A | A | N |  | N | N | A | A2
Бисульфат натрия | 100 | A1 | A1 |  | A4 | N | N | A | A | A
Бисульфид натрия | 100 | A | A |  |  | N | B | A | A
Бисульфит кальция | 100 | A1 | A1 |  | A5 | B1 | B5 | A5 | A5 | A3
Бисульфит натрия | 40 | A | A |  |  | B2 | B2 |  | A2 | B2
Бисульфит натрия | 100 | A1 | A1 |  | A4 | B1 | B3 | B5 | A5
Бифторид аммония | 50 | A | A | N | N | N | B | N | A | N
Бифторид аммония | 100 | A1 | A1 | N | N |  | B1 |  | A5
Борат калия | 100 | A1 | A1
Борат натрия (бура) | 100 | A1 | A1 |  | A4 | B3 | B3 | A5 | A | A5
Борная кислота | 100 | A1 | A1 |  | A4 | B1 | A1 | A1 | A | A3
Борфтористая кислота | 100 | A1 | A1 |  | A4 | N | A3 | N |  | N
Бром (жидкий) | 100 | A1 | A1 |  |  | N |  | A1
Бромат калия | 100 | A1 | A1
Бромбензол | 100 | A1 | A1 |  | N |  |  | A1 | A2 | A3
Бромид аммония | 5 | A1 | A1 |  |  | B1 | A5 | B3 | A2
Бромид калия | 30 | A1 | A1 |  | A4 | B1 | B5 | A5 |  | A3
Бромид лития | 100 | A1 | A1 |  |  | B1
Бромид натрия | 100 | A1 | A1 |  |  |  |  | B1 | A | B5
Бромистоводородная кислота | 50 | A1 | A1 | N | A5 | N | B5 | A1 | A2 | A3
Бромная кислота | 100 | A1 | A1 |  |  |  |  | B5 | A2
Бромоформ | 100
Бумажное сырье | 100 | A1 | A1 |  |  | A | A | A | A | A
Бура | 100 | A1 | A1 | A | A4 | A1 | A5 | N | A | B3
Буровый раствор | 100 | N | N | A |  | A | A | A | A | A
Бутадиен (бутилен) | 100 | A1 | A1 | N | N | B1 | B3 | B5
Бутан | 100 | A1 | A1 | A5 | N | B1 | B2 | A5 | A2 | A5
Бутандиол | 100 | [6 empty] | A1 | A2 | A1
Бутаралдегид (бутаналь) | 100 | A | A |  |  | A2 | A2
Бутилакрилат | 100
Бутиламин | 100
Бутиламин (вторичный) | 100
Бутиламин (третичный) | 100
Бутилацетат | 100 | A1 | A1 | N | N | B1 | B1 | B5 | A2 | A3
Бутилбромид | 100 | A1 | A1
Бутилен (бутадиен) | 100 | A1 | A1 | N | N | B1 |  | B5
Бутиловый спирт | 100 | A1 | A1 |  | A4 | A1 | B3 | B5 |  | B3
Бутиловый спирт (вторичный) | 100 | A1 | A1 |  |  | B5 | B5 | B5 |  | B3
Бутиловый спирт (третичный) | 100 | A1 | A1 |  |  | B5 | B5 | B5 |  | B3
Бутиловый эфир | 100 | A1 | A1 |  |  | A1 | B3 | B2 | A2
Бутилфенол | 100 | A1 | A1 |  |  | A1 | B3 | B2 | A2
Бутилфталат | 100 | A1 | A1 |  |  | B3 | B3 | B3 |  | B3
Бутилхлорид | 100 | A1 | A1 |  |  | B5 | B5 | B3 | A2 | B5
В
Вазелин | 100 | A1 | A1 |  |  | B1 |  | A5
Варсол | 100
Винилацетат | 100 | A1 | A1 |  |  | A4 | A1
Винилхлорид (мономер) | 100 | [7 empty] | A1
Винная кислота | 100 | A1 | A1 |  | A4 | A1 | B3 |  | A2
Вода (деионизированная) | 100
Вода (кислая, шахтная)
Вода (море) | 100 | A1 | A1 | A5 |  | B1 | A1 | A5 |  | A3
Вода (свежая) | 100 | A | A | A |  | A | A | A | A | A
Вода (соленая) | 100 | A1 | A1 | N | A4 | B1 | A1 | A5 |  | A5
Вода (сточные воды) | 100 | A1 | A1 |  |  | B5 |  | A5 |  | A5
Вода (чистая) | 100
Вода (чистая или грязная) | 100 | A | A | A |  | A | A | A | A | A
Воск (парафин) | 100
Г
Газ (неэтилированный) | 100 | A1 | A1 | A5 | N | B5 | A1 | A5 |  | B5
Газ (произведенный) | 100 | A1 | A1 |  |  | B5
Газ (этилированный) | 100 | A1 | A1 | A5 | N | B5 | A5 | A5 |  | A5
Газойль | 35 | A | A |  |  | N | B | N | A
Газойль | 100 | A | A |  |  | N | N | N | A
Галловая кислота | 100 | A1 | A1 | N | A4 | B1 | B3 | B5
Гексан | 100 | A1 | A1 | A5 | N | A1 | A1 | B5 | A2 | A4
Гептан | 100 | A1 | A1 |  | N | B1 | A3 | B3 | A2 | B3
Гидразин | 100
Гидразин дигидроаниорид | 100
Гидроксид алюминия | 100 | A1 | A1 |  |  | A1 | B5 | A5 |  | B4
Гидроксид аммония | 25 | A1 | A1 | A5 | N | A5 | B1 | A1 | A2 | A5
Гидроксид бария | 50 | A | A | A |  | A | B | A | A2
Гидроксид бария | Насыщенный | A1 | A1 |  | A4 | B1 | B1 | B1 | A2 | A3
Гидроксид железа | 100 | A1 | A1 |  |  | A5 | A5 | A3 | A5 | B3
Гидроксид железа (II) | 100
Гидроксид калия (едкий калий) | 10 | B | A | N |  | B | N | N | A1 | A
Гидроксид калия (едкий калий) | 50 | A1 | A1 |  | A5 | B1 | B1 | N | A1 | A3
Гидроксид кальция | 25 | A1 | A1 | A5 | A3 | B3 | A4 | A1 | A5 | A2
Гидроксид кальция | Насыщенный | A1 | A1 |  | A3 | B3 |  | A1 | A2 | A2
Гидроксид лития | 10 | A1 | A1 |  |  | B3 | B3 | B3
Гидроксид магния | 100 | A1 | A1 |  | A3 | A2 | A2 | A5 | A | A5
Гидроксид натрия | 5 | A1 | A1 | N |  | A |  | N | A | A
Гидроксид натрия | 10 | A1 | A1 | A5 | A4 | A1 | B2 | N |  | A3
Гидроксид натрия | 25 | A | A | N |  | N | A | N | A | A
Гидроксид натрия | 30 | A1 | A1 | A5 | A4 | A4 | B3 | N | A | A3
Гидроксид натрия | 40 | A | A |  |  | B | A | N | A | A
Гидроксид натрия | 50 | A1 | A1 | A5 | A4 | A4 | A3 | N | A | A5
Гидроксид тетраметиламмония | 50 | A1 | A1
Гидроксиуксусная кислота | 35 | A1 | A1 |  |  | B | B | A | A
Гидроксиуксусная кислота | 70 | A1 | A1 |  |  | B | B | A | A
Гидросульфит натрия | 100 | A1 | A1 |  |  | B | A5 | A5 | A
Гидросульфит цинка | 10
Гидрохинон | 100 | A1 | A1 |  | A5 | B1 | B3 | B3 | A1 | B3
Гидрохлорид анилина | 100 | A1 | A1 |  | N | N | N | B3 | A2 | A3
Гидрохлорид фенилгидразина | 100 | A1 | A1 | [5 empty] | A2
Гипосульфит натрия | 5 | A1 | A1 |  |  | N | A5 | A5
Гипохлорит калия | 40 | A | A | N |  | N | B | B |  | A
Гипохлорит калия | 100 | A1 | A1 |  |  | B5 | B3 | B3
Гипохлорит кальция | Насыщенный | A1 | A1 |  | A5 | B5 |  | B1 | A2 | A3
Гипохлорит натрия | 15 | A | A |  |  | N | B | B | A2 | B
Гипохлорит натрия | 20 | A1 | A1 | N | A5 | N | N | B1 | A2 | B3
Гипохлорит натрия | 25 | A1 | A1 |  |  | N | B | B | A2 | B
Гипохлорит натрия | Концентрир. | A1 | A1 | N | A5 |  |  | B1
Гликолевая кислота | 100 | A1 | A1 |  |  | B1 | B3 | B3 |  | A3
Гликоль | 100 | A1 | A1 |  | A5 | B5
Глицерин (глицерол) | 100 | A1 | A1 | A5 | A4 | A3 | A1 | B5 | A | A3
Глутамат натрия | 100
Глюкоза (кукурузный сироп) | 100 | A1 | A1 |  | A5 | B1 | A | A | A | A
Д
Декалин | 100
Декан | 100
Декстрин | 100 | A1 | A1 |  |  |  | B5
Диацетоновый спирт | 100 | A1 | A1 |  |  | B1 | A3 | A2 | A2 | A2
Дибутилфталат | 100 | A1 | A1 |  | N | B1 | B3 | B3 | A1 | B3
Дивинилбензол | 100
Дигликолевая кислота | 100 | A1 | A1 |  |  | B1 | B3 | B3 | A2 | B3
Дизельное топливо | 100 | A1 | A1 |  | N | A5 | B3 |  |  | B3
Диизобутилкетон | 100
Диметиламин | 100 | A1 | A1 |  |  |  |  | B5 | A2
Диметиланилин | 100 | A1 | A1 |  | N |  |  |  | A2
Диметилсульфат | 100
Диметилсульфоксид | 100 | A1 | A1
Диметилформамид | 100 | A1 | A1 |  | N | B1
Диметилфталат | 100 | A1 | A1 |  | N | A5
Диоксид азота | 100 | A1 | A1 |  |  |  |  | A1
Диоксид серы (мокрый) | 100 | A1 | A1 |  | N | B4 | A4 | B1 | A1 | N
Диоксид титана | 100 | A | A | A |  | A | A | A | A | A
Диоксид углерода (углекислый газ) (сухой) | 100 | A1 | A1 | A5 | A4 | B1 | A1 | B1 | A1 | A5
Диоксид углерода (углекислый газ) (сырой) | 100 | A1 | A1 | A5 | A4 | B3 | B3 | A1 | A1 | A5
Диоксид хлора | 15 | A1 | A1 |  | N | N | A4 | A1 |  | A3
Диоксид хлора | 100 | A | A |  |  | N | N | A | N | A
Диоктилфталат | 100 | A1 | A1 |  | N | B5 |  |  | A2
Дисульфид | 100
Дисульфид углерода (бисульфид) | 100 | A1 | A1 |  | N | B1 | B3 | A5 |  | A3
Дифенил | 100 | A1 | A1 |  | N | B3 | B3 | B3 |  | B3
Дифенилэфир | 100
Дихлорбензол | 100 | A1 | A1 |  | N | B5 | A1 |  | A2
Дихлорпропионовая кислота | 100
Дихлоруксусная кислота | 100 | A1 | A1 |  |  |  |  | A1 |  | A1
Дихлорэтан | 100 | A1 | A1 |  |  | B3 | B3 | B3 | A2 | B3
Дихромат аммония | 100
Дихромат калия | 30 | A1 | A1 | N | N | A1 | B3 | A1 | A | A3
Дихромат калия | 60 | A | A | N |  | A | B | A | A2 | A
Дихромат натрия | 100 | A1 | A1 |  |  | B5 | A5 | A5
Диэтиламин | 100 | A1 | A1 |  | A5 | B1 |  |  | A2
Диэтилбензол | 100
Диэтилентриамин | 100 | A1 | A1 |  |  |  |  | B5 |  | A5
Диэтиловый целлозольв | 100 | A1 | A1 |  | N | B2 | B5 | B5 |  | B5
Диэтиловый эфир | 100 | A1 | A1 |  | N | B2 | B5 | B5 |  | B5
Дубильная кислота | 100 | A1 | A1 |  | A5 | B3 | N | B3 | A2
Ж
Жирные кислоты | 100 | A1 | A1 |  | N | A1 | A1 | A1 | A1 | A3
И
Изобутиловый спирт | 100
Изопропиламин | 100
Йод | 100 | A1 | A1 |  | N | N | A1 | B1 | A1 | A5
Йодид натрия | 100 | A1 | A1 |  |  |  |  | B5
Йодистоводородная кислота | 100
Йодистый метилен | 100
Йодоформ | 100 | A1 | A1 |  |  | A1 | N | B3 | A2 | B2
К
Каприловая кислота | 100 | A1 | A1 |  |  | B1 | B1 | B1 |  | B3
Карбамат аммония | 50 | A | A | N |  | N | B |  |  | A
Карбонат аммония | 50 | A | A | N |  | B | B | A | A2
Карбонат аммония | Насыщенный | A1 | A1 |  | A4 | B1 | B1 | A3 | A5 | A3
Карбонат бария | Насыщенный | A1 | A1 |  | A3 | B5 | B1 | B5 | A | A5
Карбонат висмута | 100 | A1 | A1 |  |  |  |  | B5
Карбонат калия | 50 | A1 | A1 |  | A4 | A3 | B3 | B1 | A2 | A3
Карбонат кальция | 100 | A1 | A1 | A | A3 | B3 | B3 | A2 | A2 | A2
Карбонат магния | 10 | A | A |  |  | B | B | A
Карбонат магния | 100 | A1 | A1 |  | A3 | B3 |  | B3 | A | A5
Карбонат натрия | 10 | A | A | N |  | A | A | A2 | A2 | A
Карбонат натрия | 20 | A | A |  |  | A | A | A2 | A2 | A
Карбонат натрия | 100 | A1 | A1 |  | A3 | B1 | B3 |  | A2 | A3
Касторовое масло | 100 | A1 | A1 |  | A4 | B4 | A5
Каустическая сода | 50 | A | A | N |  | B | B | N | A | B
Квасцы | 10 | A | A |  |  | B | B | A | A | A
Квасцы | 100 | A1 | A1 |  | A4 | B3 | B4 | B5 | A | A3
Керосин | 100 | A1 | A1 | N | N | B1 | B2 | B5 |  | A5
Кетоны | 100 | A1 | A1 |  |  | B1 | A5 |  |  | A5
Кока-Кола | 100 | A | A | A |  | A | A | A | A | A
Коффейный экстракт | 100 | A | A | A |  | A | A | A | A | A
Красители (краска) | 100 | A | A | N |  | A | A | A | A | A
Крезол | 100 | A1 | A1 | N | N | B5 | B3 |  |  | B3
Крезоловая кислота | 100 | A1 | A1 | N | N | B1 | A1 | B2 |  | B5
Кремнефтористая кислота | 35 | A1 | A1 |  | A5 | B5 | B5 | N | A | N
Кремнефтористая кислота | 100
Кремнефтористоводородная кислота | 40 | A | A | N |  | N | N | N | A | N
Кремнефтористоводородная кислота | 100 | A1 | A1 |  | A5 | B3 | B5 | N |  | N
Кремнефтористый натрий | 100
Кротоналдегид | 100 | A1 | A1 |  |  |  | B3 | B3
Ксилен | 100 | A1 | A1 | N | N | B3 | A1 | A3 | A1 | A3
Кукурузное масло | 100 | A1 | A1 |  | N | B1
Л
Латекс | 100 | A | A | N |  | A | A | A | A | A
Лауриновая кислота | 100 | A1 | A1 |  |  | B5 | B5 |  | A2
Лигносульфонат натрия | 100
Лимонная кислота | 50 | A1 | A1 | N | A4 | B1 | A3 | A1 | A2 | A3
Линолевая кислота | 100 | A1 | A1 |  | N | B1 | B1 | B1 |  | B3
Льняное масло | 100 | A1 | A1 |  | N | B5 | B5 | B3 |  | A5
М
Мазут | 100 | A1 | A1 |  | N | B4 | B3 | B3 |  | A5
Малеиновая кислота | 100 | A1 | A1 | A5 | A5 | B1 | B3 | B3 |  | A3
Малеиновый ангидрид | 100
Масляная кислота | 100 | A1 | A1 |  | N | B1 | A1 | B1 | A2 | A3
Меласса | 100 | A1 | A1 | N | A4 | A1 | A5 | A5 | A | A
Метакриловая кислота | 100
Метан | 100 | A1 | A1 |  | N | A1 | A3 | B1 |  | A3
Метансульфоновая кислота | 50 | A1 | A1
Метасиликат натрия | 100
Метилбензоат | 100
Метилбромид | 100 | A1 | A1 |  | N | B1 |  | B3
Метиленбромид | 100
Метиленхлорид | 100 | A1 | A1 | N | N | B1 | A3 | N |  | A3
Метилизобутилкетон | 100 | A1 | A1 |  | N | B1 | B3 | B3 |  | B3
Метилметакрилат | 100 | A1 | A1 |  | N | B5 |  | B5
Метиловый спирт | 100 | A1 | A1 | A5 | A4 | B1 | A1 | B1 |  | B3
Метилсалицилат | 100 | A1 | A1 |  | N |  |  | B5
Метилсерная кислота | 100 | A1 | A1 |  |  | B5 |  | A1
Метилтрихлорсилан | 100
Метилхлорометиловый эфир | 100
Метилхлороформ | 100 | A1 | A1
Метилцеллозольв | 100 | A1 | A1 |  |  | B1 |  | B5
Метилцианоацетат | 100
Метилэтилкетон | 100 | A1 | A1 | N | N | B1 | B3 | B3 |  | B3
Минеральное масло | 100 | A1 | A1 | A5 | N | B1 |  | A1 |  | A5
Молоко | 100 | A1 | A1 | A5 | A5 | A1 | A5 | A1 | A | A5
Молочная кислота | 100 | A1 | A1 |  | A5 | B1 | B2 | A1 | A2 | A1
Молочные продукты | 100 | A | A | N |  | A | A | A | A | A
Монохлорбензол | 100 | A1 | A1 |  | N | B5 | B5 | B4 |  | B4
Моноэтаноламин | 100 | A1 | A1 |  | A6 | A3 | B3 | A3 | A2 | B3
Морская вода | 100 | A | A | N |  | N | A | A | A | A
Морфолин | 100 | A1 | A1 |  |  | B1 |  |  | B2
Моторное масло | 100 | A1 | A1 |  |  | B1
Мочевина | 100 | A1 | A1 | N | N | A3 | B5 | B5 | A1 | B5
Моющие средства | 100 | A1 | A1 | A5 |  | B1 | A5 | A4 |  | A4
Муравьиная кислота | 50 | A1 | A1 | N | N | B1 | A2 | A1 | A2 | B5
Муравьиная кислота | 80 | A1 | A1 | N | N | B1 | A3 | A1 | A2 | B5
Муравьиная кислота | 100 | A1 | A1 | N | N | B3 | A2 | A1 | A2 | B5
Мыльный раствор | 100 | A1 | A1 | A5 | A4 | B5 | A5 | A5 | A | A5
Мышьяковая кислота | 100 | A1 | A1 |  | A4 | B1 | B3 |  | A2
Мышьяковистая кислота | 100 | A | A |  |  | N | N | A | A
Н
Нафта | 100 | A1 | A1 | A5 | N | B3 | B3 | B5 | A2 | B5
Нафталин | 100 | A1 | A1 |  | N | A1 | B3 | B3 | A1 | A3
Натрий-борная кислота | 100 | A | A |  |  | N | N | A | A
Натрий-тетраборная кислота | 100 | A | A |  |  | B | B | A | A
Нефтянные масла (рафинированные) | 100 | A1 | A1 |  | N | B5 |  | A1
Нефть (высокосернистая) | 100 | A1 | A1 | A5 |  |  | A4
Нефть (сырая) | 100 | A1 | A1 | A5 | N | A3 | A5 | A5 |  | A5
Нефтяной эфир | 100 | A1 | A1 |  |  | A5 | A5 | A5
Никотин | 100 | A1 | A1 |  |  | B3 |  | B5
Никотиновая кислота | 100 | A1 | A1 |  |  | B1
Нитрат алюминия | Насыщенный | A1 | A1 |  | A4 | B3 | B | B5 | A | A3
Нитрат аммония | 5 | A | A | A |  | A1 | B | A | A1 | A
Нитрат аммония | 100 | A1 | A1 | N | A4 | A1 |  | A3 | A1
Нитрат железа | 100 | A | A |  |  | N | B | A | A
Нитрат железа (II) | 100 | A1 | A1 |  | A4 | B5 | B | A | A | A
Нитрат железа (III) | 10 | A1 | A1 |  | A4 | B1 | A5 | B3 | A2 | A5
Нитрат железа (III) | 100 | [7 empty] | A2
Нитрат калия | 80 | A1 | A1 | N | A4 | B1 | B3 | B1 | A | A3
Нитрит калия | 100 | A1 | A1 |  |  | N | N | A | A | B3
Нитрат кальция | 10 | A | A |  |  | B | B | A | A2 | A
Нитрат кальция | 100 | A1 | A1 | A5 | A4 | B1 | B3 | B5 | A2 | B3
Нитрат магния | 100 | A1 | A1 |  | A4 | B1 | A5 | B3 | A | A5
Нитрат меди | 50 | A | A | A |  | B | N | A | A | A
Нитрат меди | 100 | A1 | A1 |  | A3 | A1 | B5 | B1 | A | A5
Нитрат натрия | 40 | A | A | N |  | A |  | A | A2 | A
Нитрат натрия | 50 | A | A |  |  | N | B | A | A2 | A
Нитрат натрия | 100 | A1 | A1 | A5 | A4 |  | N | B1 | A2 | A5
Нитрат никеля | 10 | A | A |  |  |  | B | B | A
Нитрат никеля | 100 | A1 | A1 |  | A4 | A1 | B1 | B3 | A2 | A5
Нитрат ртути | 100 | A1 | A1 |  | A5 | N |  | B1 | A2
Нитрат свинца | 100 | A1 | A1 |  | A3 | B5 | B3 | A | A2
Нитрат серебра | 50 | A | A |  |  | A5 | A5 | A1 |  | A5
Нитрат серебра | 100 | A1 | A1 | A5 | A4 | N |  | A | A | A
Нитрит натрия | 40 | A | A |  |  | B2 | B2 | A | A | A
Нитрит натрия | 100 | A1 | A1 |  |  | N | N | B3 | A | A3
Нитробензол | 100 | A1 | A1 | N | N | B1 | N | B3 | A2 | A3
Нитрометан | 100 | A1 | A1 |  | A5 | B5 |  | B5
О
Олеиновая кислота | 100 | A1 | A1 | A5 | N | A1 | B3 | B3 | A1 | A5
Олеум | 100 | A1 | A1 | N | N | B5 |  | N | A | N
Оксид алюминия | 100 | A | A | N |  | N | A | A | A | A
Оксид кальция | 100 | A1 | A1 |  |  | B5 | B5
Оксихлорид алюминия | 100 | A1 | A1
Оксихлорид меди | 100 | A | A |  |  | N | N | N | A
Оксихлорид фосфора | 100 | A1 | A1 |  |  | N | B3 | B1 | A2 | A5
Октан | 100 | A1 | A1 |  |  | B5
Октен | 100
Отбеливатель (активный хлор 12,5%) | 100 | A1 | A1 | N | A5 | N | A4
П
Пальмитиновая кислота | Концентрир. | A1 | A1 |  |  | B1 | B5
Пентахлорид фосфора | 100 | [7 empty] | N
Пентоксид сурьмы | 100 | A | A |  |  | N | N | A | A
Пентоксид фосфора | 100 | A1 | A1 |  |  | B5 | N | B5 | A2
Перборат калия | 100 | A1 | A1
Перборат натрия | 10 | A1 | A1 |  | A4 | B1 | B3
Перексид водорода | 30 | A1 | A1 | N | N | B1 | A5 | B1 | A2 | A3
Перексид водорода | 50 | A1 | A1 | N | N | B1 | B5 | B1 | A2 | A3
Перексид водорода | 90 | A1 | A1 | N | N | A5 | A3 | B1 | A2 | B3
Перманганат калия | 10 | A1 | A1 |  | N | B1 | A5 | B3 | A2 | B5
Перманганат калия | 100 | N | N |  |  | N | N | A | A2 | A
Пероксид натрия | 10 | A1 | A1 |  | A4 | B1 | B3 |  | A2
Персульфат аммония | 100 | A1 | A1 | N | A5 | N | N | A5 | A2 | B5
Персульфат калия | 10 | A | A |  |  | A | N | A | A | A
Персульфат калия | 100 | A1 | A1 |  |  | B1 | N | A | A
Персульфат натрия | 100
Перхлорат аммония | 100
Перхлорат калия | 100 | A1 | A1 |  |  | B1
Перхлорат натрия | 100 | [7 empty] | A2
Перхлорэтилен | 100 | A1 | A1 | N | N | A5 | B3 | B3 |  | A3
Пиво | 100 | A1 | A1 | N | A5 | A1 | A5 | A5 | A | B5
Пикриновая кислота | 100 | A1 | A1 |  | N | B1 | B1 | B3 |  | A5
Пиридин | 100 | A1 | A1 |  | N | B1 | A4 | B1 | A2 | B2
Пирогаллол | 100 | A1 | A1 |  |  | B2 | B2
Плавиковая кислота | 20 | A1 | A1 | N | A5 | N | B3 | N | A2 | N
Плавиковая кислота | 35 | A1 | A1 | N | A5 | N | B3 | N | A2 | N
Плавиковая кислота | 70 | A1 | A1 | N | A5 | N | B3 | N | A2 | N
Поливинилацетат | 100 | A1 | A1 |  |  | A3 |  | B5
Пропан | 100 | A1 | A1 |  | N | B1 | B5 | B5 |  | B5
Пропилендибромид | 100
Пропилендихлорид | 100 | A1 | A1
Пропиленгликоль | 100 | A1 | A1 |  |  | B3 | B5 | A5 |  | A5
Пропиленоксид | 100 | A1 | A1 |  | N |  | B5
Пропиловый спирт | 100 | A1 | A1 |  |  | B3 | A1 |  | A1
Пропионовая кислота | 100 | A1 | A1 |  |  | B3 | A1 |  | A1
Р
Растворитель Стоддарда | 100 | A1 | A1 |  | N | B5 | A5
Ртуть | 100 | A1 | A1 | A5 | A4 | A1 | A1 | B1 | N | A1
С
Салицилальдегид | 100 | A1 | A1
Салициловая кислота | 100 | A1 | A1 | N | A5 | B1 | A1 | B3 | A2 | B2
Сахарный сок | 100 | A | A | N |  | A | A | A | A | A
Свиное сало | 100 | A1 | A1 |  | N | B5 | A5 | A5
Серная кислота | 10 | A1 | A1 | N | A4 | N | A3 | B1 | A1 | N
Серная кислота | 30 | A1 | A1 | N | A4 | N | A5 | B1 | A1 | N
Серная кислота | 50 | A1 | A1 | N | A5 | N | A5 | B1 | A1 | N
Серная кислота | 60 | A1 | A1 | N | N | N | A1 | B1 | A1 | N
Серная кислота | 70 | A1 | A1 | N | N | N | B3 | B1 | A1 | N
Серная кислота | 80 | A1 | A1 | N | N | B5 | A5 | B1 | A1
Серная кислота | 90 | A1 | A1 | N | N | B5 | A4 | B1 | A1
Серная кислота | 95 | A1 | A1 | N | N | B3 | A4 | B1 | A1
Серная кислота | 98 | A1 | A1 | N | N | B3 | A5 | B1 | A1 | N
Серная кислота | 100 | A1 | A1 | N | N | B3 | A5 | B1 |  | N
Серная кислота (дымящаяся) | 100 | A1 | A1 |  |  | A5 | B5 | N | A1 | N
Сернистая кислота | 100 | A1 | A1 | N | N | A5 | B1 | A1 | A2 | A4
Силикат натрия | 100 | A1 | A1 |  | A3 | B1 | B3 | B1 | A2 | A3
Скипидар | 100 | A1 | A1 | A5 | A4 |  |  | B5 | A
Смазочное масло | 100 | A1 | A1 |  | N | B4 |  |  |  | A5
Сок сахарного тростника | 100 | A | A | N |  | A | A | A | A | A
Соляная кислота | 5 | A | A |  |  | N | N | A | A2
Соляная кислота | 20 | A1 | A1 | A5 | A4 | N | A5 | A1 | A2 | N
Соляная кислота | 40 | A1 | A1 |  | A3 | N | A5 | A1 | A2 | N
Соляный раствор | 100
Сорбиновая кислота | 100
Спирт (2-аминоэтанол) | 100
Спирт (аллил) | 100 | A1 | A1 |  | A5 | A1 | B1 | B1 | A2 | B3
Спирт (амил)
Cпирт (амиловый) | 100 | A1 | A1 | N | A4 | B1 | B3 | B1 | A2 | B4
Спирт (бутил) | 100
Спирт (глицерин) | 100 | A | A | N |  | A | A | A | A | A
Стеариновая кислота | 100 | A1 | A1 | A5 | N | A1 | A1 | B1 | A1 | A1
Стирол (мономер) | 100 |  |  |  | A
Сточные воды | 100 | A | A | N |  | A | A | A | A | A
Сульфаминовая кислота | 100 | A1 | A1 |  | A4 |  |  | B1 |  | A3
Сульфат алюминия | 100 | A | A |  |  | B | B | A | A | B
Сульфат алюминия | Насыщенный | A1 | A1 | N | A4 | B3 | B3 | A1 | A2 | A3
Сульфат алюминия-аммония | 100
Сульфат алюминия-калия | 100 | A1 | A1 | N | A4 | N |  | B3 | A3 | A3
Сульфат аммония | 40 | A1 | A1 | N | A4 | B1 | B3 | A1 | A1 | A3
Сульфат бария | 100 | A1 | A1 | A | A3 | B3 | N | B3 | A | A3
Сульфат железа | 100 | A | A |  |  | N | B | A | A | A
Сульфат железа (II) | 10 | A | A | N |  | N | N | A | A | A
Сульфат железа (II) | 50 | A1 | A1 | N |  | N | N | A | A | A
Сульфат железа (II) | 100 | A1 | A1 |  | A4 | B3 | B2 | B1 | A | A5
Сульфат железа (III) | 10 | A | A |  |  | A3 | A4 | A2 | A2 | A2
Сульфат железа (III) | 100 | A1 | A1 |  | A4 | N | B3 | A3 | A | A
Сульфат калия | 10 | A1 | A1 | A5 | A4 | A1 | A3 | A5 | A1 | A5
Сульфат калия | 20 | A | A | N |  | A | A | A | A1 | A
Сульфат калия | 100 | A | A | N |  | A | A | A | A | A
Сульфат калий-алюминиевый | 50
Сульфат калий-алюминиевый | 100 | A1 | A1 | N |  | B5 | A5 | A3 | A | A3
Сульфат кальция | 10 | A | A | N |  | A |  | A | A2 | A
Сульфат кальция | 100 | A1 | A1 | N | A3 | B3 | B1 | B3 | A | A3
Сульфат лаурила | 100
Сульфат магния | 25 | A | A |  |  | B | N | A | A | B
Сульфат магния | 40 | A | A |  |  | A | B3 | A4 | A | A
Сульфат магния | 100 | A1 | A1 | A5 | A4 | B1 | A | A4 | A | B3
Сульфат меди (медный купорос) | 40 | A | A | A |  | B | A | A | A2 | A
Сульфат меди (медный купорос) | 70 | A | A | A |  | B | A | A | A | B
Сульфат меди (медный купорос) | 100 | A1 | A1 |  | A4 | B1 | A3 | A1 |  | A3
Сульфат натрия | 20 | A | A |  |  |  | B | A1 | A2 | A2
Сульфат натрия | 30 | A | A | N |  | B | B | A | A2 | B
Сульфат натрия | 100 | A1 | A1 | A5 | A4 | A1 | B3
Сульфат никеля | 10 | A | A |  |  | B | B | A3 |  | B3
Сульфат никеля | 100 | A1 | A1 |  | A4 | B3 | B3 | N | A2 | N
Сульфат хрома | 50 | A | A | N |  | B | B | A | A2
Сульфат хрома | 100 | A | A |  |  | N | B | A | A
Сульфат цинка | 50 | A | A | N | A4 | B3 | B3 | A5 |  | A5
Сульфат цинка | Насыщенный | A1 | A1 | N | A4 | A2 | A2 | A5 | A2 | A5
Сульфид аммония | 100 | A1 | A1 |  |  | B1 |  | B5
Сульфид бария | 100 | A1 | A1 |  | A4 | B3 | N | B5 | A4 | B5
Сульфид водорода | 100 | A1 | A1 |  | N | B1 | A5 | A1 |  | A5
Сульфид калия | 10 | A | A |  |  | B |  | B |  | A
Сульфид калия | 100 | A1 | A1 |  |  | B3 | B5 | A5 |  | A5
Сульфид кальция | 100
Сульфид меди | 100 | A | A |  |  | B | B | A | A
Сульфид натрия | 10 | A1 | A1 |  | A4 | B2 | B2 | B2 | A2 | B2
Сульфид натрия | 50 | A1 | A1 |  | A4 | B3 | B3 |  | A2
Сульфид натрия | 100 | A | A |  |  | N | N |  | A
Сульфид цинка | 100
Сульфинол | 100
Сульфит натрия | 10 | A1 | A1 |  | A4 | A3 | N |  | A2
Сульфит натрия | 30 | A | A |  |  | B | N | A | A2 | A
Сульфит натрия | 100 | A | A |  |  | B | N | A | A | A
Сульфолан | 100
Сульфонат натрий-бензола | 100
Сыр | 100 | A | A | N |  | A | A | A | A | A
Т
Талловое масло | 100 | A1 | A1 |  | N | B1 | A1 | B1
Тетрагидрофуран | 100 | A1 | A1 |  | N | B1 | A5 |  |  | B3
Тетрахлорид кремния | 100
Тетрахлорид олова | 100
Тетрахлорид титана | 100 | A1 | A1 |  | N | B5 | B5 | A5 |  | A1
Тетрахлорид углерода (тетрахлорметан) | 100 | A1 | A1 | N | N | A1 | A5 | A1 |  | A3
Тетраэтилсвинец | 100 | A1 | A1 |  |  | B1
Тионилхлорид | 100 | A1 | A1 |  | N | N |  | B1
Тиосульфат натрия (гипо) | 100 | A1 | A1 | A5 | A4 | B1 | B5 |  | A2
Тиоцианат аммония | 100 | A1 | A1 |  |  | B5 | B3 | B5
Толуол | 100 | A1 | A1 | N | N | A1 | A3 | A1 | A2 | A3
Томатный сок | 100 | A1 | A1 |  |  | B1 | B5 |  | A5
Трибутилфосфат | 100 | A1 | A1 |  | N | B5 | B5
Триоксид серы | 100 | A1 | A1 |  | A4 | B1 | B1 | N |  | N
Трифенилфосфит | 100
Трихлорид сурьмы | 100 | A1 | A1 |  |  | N | B3 | B3 | A2 | B5
Трихлорид фосфора | 100 | A1 | A1 |  |  | A5 | B5 | A1 | N | A5
Трихлорметан | 100
Трихлоруксусная кислота | 100 | A1 | A1 | A5 | N | N | B3 | B1 |  | N
Трихлорэтилен | 100 | A1 | A1 | N | N | B1 | A3 | B3 |  | A3
Триэтаноламин | 100 | A1 | A1 | N | A5 | B5 | B3 | B3 | A1
Триэтиламин | 100 | A1 | A1 |  |  | B5 |  | A3
Триэтилфосфат | 100
У
Угольная кислота | 100 | A1 | A1 |  | A3 | B1 | A5 | B1 | A1 | A3
Уксус | 100 | A1 | A1 | N | A4 | B3 | B5 | A5 |  | A5
Уксусная кислота | 50 | A1 | A1 | N | N | B3 | A3 | A1 | A | A1
Уксусная кислота | 75 | A1 | A1 | N | N | N | A1 | A1 | A | A1
Уксусная кислота (ледяная) | 100 | A1 | A1 | N | N | A1 | A1 | A1 | A | A
Уксусный ангидрид | 100 | A1 | A1 | N | N | B1 | A1 | A5 | A2 | A1
Ф
Фенилгидразин | 100 | A1 | A1 |  | A5 |  |  |  | A2
Фенол | 10 | A1 | A1 | N | A5 | B3 | B1 | B1 | A | B5
Фенолсульфоновая кислота | 100
Фенол (карбоновая кислота) | 100 | A1 | A1 | N | N | A1 | A1 | B1 | A1 | A5
Феррицианид калия | 30 | A1 | A1 |  |  | N | N | A5 | N | A5
Феррицианид натрия | 100 | A1 | A1 |  |  | B1 | A3 | A5
Ферроцианид калия | 30 | A1 | A1 |  |  | N | N | B3 | N | A5
Ферроцианид натрия | 100 | A1 | A1 |  |  | B5 | B | A5
Формальдегид | 35 | A1 | A1 | N |  | A3 | B3 | A1 | A2 | A3
Фосген (жидкий) | 100 | A1 | A1 |  |  | B2 |  | B1 | A1
Фосфат аммония | 100 | A1 | A1 | N | A4 | N | N | A | A | A
Фосфат натрия (одноосновной) | 100 | A | A | N |  | B | A | A5 | A2 | A2
Фосфат натрия (трехосновной) | 100 | A1 | A1 | A | A4 | B3 | B3 | B2 | A2 | B3
Фосфид водорода | 100 | A1 | A1
Фосфор | 100 | A1 | A1 |  |  | A5 | A4 | B1
Фосфорная кислота | 30 | A1 | A1 | A5 | A4 | B3 | A4 | A1 |  | C5
Фосфорная кислота | 85 | A1 | A1 | N | A5 | B1 | A3 | A1 | A | C5
Фосфорный ангидрид | 100 | A1 | A1 |  |  | B3 |  | A5 | A2
Фреон F-11 | 100 | A1 | A1 | A5 | N | B1
Фреон F-12 | 100 | A1 | A1 | A5 | N | B1 | A5 | B5 |  | B5
Фреон F-22 | 100 | A1 | A1 | N | N | B1 | B1 | B5 |  | B5
Фруктовые соки, Целлюлоза | 100 | A1 | A1 | N |  | B1 | A3 | A5 | A | A5
Фталевая кислота | 100 | A1 | A1 |  |  | A1 | B1 | B1 | A1 | A5
Фталевый ангидрид | 100 | A1 | A1 |  | A4 | A1 | A1 | B1
Фторид алюминия | 100 | A | A |  |  | N | N | N | A
Фторид алюминия | Насыщенный | A1 | A1 | N | A4 | B5 |  | N | A5 | A5
Фторид аммония | 10 | A1 | A1 |  | A4 | B5 | A3 | N | A | B5
Фторид аммония | 25 | A1 | A1 |  | A5 | N | A3 | N | A | A5
Фторид аммония | 100 | A | A |  |  | N | B | N | A
Фторид бора | 100 | A | A |  |  | N | N | N | A | N
Фторид водорода | 100 | A1 | A1 |  | N | A5 | B1 | N | B | A5
Фторид калия | 100 | A1 | A1 |  | N | B3 |  | B5 |  | N
Фторид меди | 100 | A1 | A1 |  |  | N | N | N | A
Фторид натрия | 100 | A1 | A1 |  | A4 | N | B3 | N |  | A5
Фторид олова (II) | 100
Фторид хрома | 100 | A | A
Фумаровая кислота | 100
Фуран | 100
Фурфурол | 100 | A1 | A1 | N | N | B1 | B5 | A1 |  | A3
Х
Хломилхлорид | 100 | A1 | A1 |  |  | B3 | B3 | B3 | A2 | B5
Хлопковое масло | 100 | A1 | A1 |  | N | B4
Хлор (жидкий) | 100 | A1 | A1 |  | N | N | A5 | B1 | N
Хлоралгидрат | 100 | A1 | A1
Хлорат калия (водный) | 30 | A1 | A1 |  |  | A1 | B3 | B5 | A2 | A3
Хлорат кальция | 30 | A | A | N |  | B4 | B3 | B3 | A2 | B4
Хлорат кальция | 100 | A1 | A1 |  | A4 | B3 | B3 | B3 | A2 | B4
Хлорат натрия | 40 | A | A | N |  | B | B | A |  | A
Хлорат натрия | 100 | A1 | A1 |  | A4 | N |  | N | A | A3
Хлорбензинхлорид | 100
Хлорбензол (фенилхлорид) | 100 | A1 | A1 |  | N | B1 | A1 | B1 |  | B3
Хлоргидрат алюминия | 100 | A | A |  |  | N | N | A | A
Хлоргидрин | 100 | [7 empty] | A1
Хлоргидрин пропилена | 100 | A1 | A1 |  | A4 | A1 | A5 | B5 |  | A5
Хлоргидроксид (сырой) | 100
Хлорид алюминия | 20 | A | A | N |  | N | A | A | A5 | B
Хлорид алюминия (водный) | 100 | A1 | A1 | A5 | A4 | N | A3 | B1 | A5 | N
Хлорид аммония | 50 | A1 | A1 |  | A4 | N | A3 | A3 | A2 | A3
Хлорид аммония | Насыщенный | A1 | A1 | A | A4 | N | B1 | A1 | A2 | A3
Хлорид бария | Насыщенный | A1 | A1 |  | A5 | B3 | A3 |  | A2
Хлорид железа | 100 | A | A |  |  | N | B | N | A
Хлорид железа (II) | 10 | A | A | N |  | N | N | A | A2 | A
Хлорид железа (II) | Насыщенный | A1 | A1 |  | A4 | N | B1 | A3 | A2 | A3
Хлорид железа (III) (50% воды) | 50 | A1 | A1 |  | A4 | N | B3 | A3 | A1 | A3
Хлорид кадмия | 100 | A | A |  |  | N | N | A2 | A2
Хлорид калия | 30 | A1 | A1 | N | A4 | A1 |  | A1 | A | A3
Хлорид калия | 60 | A | A |  |  | B | N | A | A | B
Хлорид калия | 100 | A | A | N |  | N | A | A | A | A
Хромат калия | 30 | A1 | A1 |  |  | B1 | B3 | B5 |  | A3
Хлорид калий-алюминиевый | 100
Хлорид кальция | 50 | A | A | A |  | N | A | A1 | A2 | A
Хлорид кальция | Насыщенный | A1 | A1 | A5 | A4 | B3 | A1 |  | A2 | A3
Хлорид лаурила | 100 | A1 | A1
Хлорид лития | 30 | A1 | A1 |  |  | N | A3 | A3 | A | A3
Хлорид лития | 100 | A | A |  |  | N | A | A | A | A
Хлорид магния | 42 | A1 | A1 | A5 | A4 | B2 | A1 | A1 | A | A1
Хлорид магния | 100 | A1 | A1 | A5 | A4 |  | A1
Хлорид меди | 5 | A | A | A |  | N | B | A | N | A
Хлорид меди | 50 | A1 | A1 |  |  | N | B3 | A5 | N | B3
Хлорид меди | 100 | A1 | A1 |  | A4 | N | B3 | A1 | N | A3
Хлорид метила | 100 | A1 | A1 |  | N | A1 | B5 | B3 |  | A3
Хлорид натрия | 30 | A | A |  |  | B1 | B2 | A | A | A
Хлорид натрия | Насыщенный | A1 | A1 | A5 | A5 | N | A | A1 | A2 | A3
Хлорид никеля | 10 | A | A |  |  | N | A | B | A | B
Хлорид никеля | 20 | A | A |  |  | N | N | A | A | N
Хлорид никеля | 100 | A1 | A1 |  | A4 | B5 | N | B3 | A2 | A3
Хлорид олова | 100 | A1 | A1 |  | A4 | B4 | B1 | A5
Хлорид олова (II) | 100 | A1 | A1 |  | A4 |  | B3 | B3 | A2 | A5
Хлорид олова (IV) | 100 | A1 | A1 |  | A4 | N |  | B1 | A
Хлорид ртути | 60 | A | A | N |  | N | N | A | A | A
Хлорид ртути | 100 | A1 | A1 |  | A4 | B1 |  | A1 | A2 | B3
Хлорид серебра | 100 | A1 | A1 |  |  | A5 | A5 | A5 |  | A5
Хлорид хрома | 100
Хлорид цинка | 20 | A | A | N |  | B3 | B1 | A2 | A2 | A3
Хлорид цинка | 50 | A | A |  |  | N | N | A2 | A2 | A3
Хлорид цинка | 100 | A1 | A1 |  | A4 | N | B1 | A3 | A
Хлорит натрия | 10 | A | A |  |  | N | B | A | B
Хлорит натрия | 100 | A1 | A1 |  | A3 | N | N | A1 | B
Хлорная вода | Насыщенный | A1 | A1 |  | A4 | N | A3 | B1 | A | A3
Хлорная кислота | 10 | A1 | A1 | N | A4 | N |  | A1 |  | N
Хлорная кислота | 70 | A1 | A1 | N |  | N | B2 | A1 | A | N
Хлорная кислота | 100 | A | A |  |  | N | N | A | A
Хлорированный рассол | 100
Хлорированный фенол | 100
Хлорноватистая кислота | 20 | A | A |  |  | N | B | N | A | B
Хлорноватистая кислота | 100 | A1 | A1 | N | A4 | N | B5 | B1 | A2 | B5
Хлорогидрат алюминия | 100 | A | A |  |  | N | B | A | A
Хлороформ | 100 | A1 | A1 | N | N | A5 | B3 | A3 | A2 | A3
Хлорсерная кислота | 100 | A | A |  |  | N | B | A | A
Хлорсульфоновая кислота | 100 | A1 | A1 |  | N | N | A2 | B3 | A1 | A3
Хлоруксусная кислота | 100 | A1 | A1 | N | N | N | A4 | A1 | A2 | A3
Хлоруксусная кислота (50% воды) | 50 | A1 | A1 |  | N | N | B3 | A3 | A2 | A3
Хлорфенол (5% воды) | 100 | A1 | A1 |  |  | B1 | A5 |  | A2
Хормальдегид | 100 | A | A |  |  | N | B | A | A
Хромат натрия | 80 | A1 | A1 |  |  | A3 | A3 | A | A | A
Хромовая кислота | 30 | A1 | A1 |  | N | B1 | B3 | B1 | A2 | A3
Хромовая кислота | 50 | A1 | A1 |  | N | B4 | B3 | A1 | A2 | A3
Хромовая кислота | 100 | A | A | N |  | N | N | A | A2 | B
Ц
Царская водка | 100 | A1 | A1 | N | N | N | N | A1 | N | A5
Целлозольв | 100 | A1 | A1 |  | N | B1 | B3 | B3 |  | B3
Цианид водорода | 100 | A1 | A1 |  | A5 | A5 | A5 | B5 | A
Цианид калия | 30 | A1 | A1 |  | A4 | B3 | B3 | A5 | A2 | N
Цианид меди | 100 | A1 | A1 | A5 | A4 | B3 | A4 | B1 | A | A5
Цианид натрия | 100 | A1 | A1 |  | A3 | A1 | B5 | B2 | N | A5
Цианид ртути | 100 | A1 | A1 |  | A4 | B5 | B5 | B1 |  | A5
Цианид серебра | 100 | A1 | A1 |  |  | A5 | A5 | A5 |  | A5
Цианистоводородная кислота | 10 | A1 | A1 | N | A5 | B3 | B | A | A2 | B
Циклогексан | 100 | A1 | A1 |  | N | B1 | B3 | B5 | A2 | A1
Циклогексанол | 100 | A1 | A1 |  |  | B5 | B5 | B5 | A2 | B5
Циклогексанон | 100 | A1 | A1 |  | N | B3 | B3 | B5 |  | B5
Ш
Шлам активированный | 100 | A | A | N |  | A | A | A | A | A
Шлам бокситный | 100 | B | B | A |  | N | A | A | A | A
Шлам глиновый | 100 | A | A | A |  | A | A | A | A | A
Шлам загустевший | 100 | A | A | A |  | A | A | A | A | A
Шлам известковый | 100 | A | A | A |  | A | A | A | A | A
Шлам отходы | 100 | A | A | A |  | A | A | A | A | A
Шлам первичный | 100 | A | A | N |  | A | A | A | A | A
Шлам углеродистый | 100 | N | N | A |  | A | A | A | A | A
Шлам уголь и вода | 100 | N | N | A |  | N | A | A | A | A
Шлам фосфатный | 100 | A | A |  |  | N | A | A | A | A
Щ
Щавелевая кислота | Насыщенный | A1 | A1 |  | A4 | N | B3 | A3 | A | B5
Щелок белый | 100 | A1 | A1 | N | N | B5 | B5 | N | A | A
Щелок зеленый | 100 | A1 | A1 | N | A4 | B | B | A | A | A
Щелок черный | 100 | A1 | A1 | N | A5 | B5 | C1 | N | A | B
Э
Эпихлоргидрин | 100 | A1 | A1 |  | N | B1 | A5 | B5 | A2
Этилакрилат | 100 | A1 | A1 |  | N | B3 | A3 | B5 | A2
Этиламин | 100
Этилацетат | 100 | A1 | A1 | N | N | B1 | B1 | B3 | A1 | A3
Этилацетоацетат | 100
Этиленбромид | 100 | A1 | A1 |  | N | A3 | A3 | B5 |  | B3
Этиленгликоль | 100 | A1 | A1 | A5 | A4 | B1 | A1 | A5 | A2 | A3
Этилендиамин | 100 | A1 | A1 |  | A5 | B1 | N | B5 | A2 | A5
Этиленоксид | 100 | A1 | A1 |  | N | B1 | A5 | A5 | A2 | A5
Этиленхлоргидрин | 100 | A1 | A1 |  | N | B3 | B3 | B3 |  | B3
Этиленхлорид | 100 | A1 | A1 |  | N | B2 |  | B3 |  | A3
Этиловый спирт | 100 | A1 | A1 |  |  | B1 | A2 | A3 |  | A3
Этилхлорацетат | 100
Этилхлорид | 100 | A1 | A1 |  | N | A1 | B3 | A3 | A1 | A3
Этилцианоацетат | 100
Эфиры | 100 | A1 | A1 |  | N | A3 | B3 | B3 |  | B5
Эфиры (сложные) | 100
Я
Яблочная кислота | 100 | A1 | A1 |  | A5 | A1 | B3 | B3 |  | A3
Янтарная кислота | 100 | A1 | A1 |  |  | B3 | B3 | B1 |  | A1

## таблица (hidden)
Список коррозионно-стойких материалов расходомера ЭМ-270, соприкасающихся со средой
Примечание: 1. Максимальная температура среды - +100℃, если нет спецмаркировки. 2. Среды представленные в таблице на 100 % чистые (без загрязнений). | [9 empty] | Обозначение: A Suitable B Usable N Не может быть использован Пустая ячейка Нет данных
Рабочая среда | Максимальная концентрация, % | Футеровка | [5 empty] | Электроды
|  | Политетрафторэтилен (PTFE) | Этилен тетрафторэтилена (ETFE) | Перфторированный сополимер (PFA) | Полиуретан (Polyurethane) | Неопрен (Neoprene) | Резина Linatex (Linatex rubber) | 03Х17Н14М2 (316 SST) | Хастеллой С-276 (Hastelloy C-276) | Тантал (Tantalum) | Платина-10% Иридий (Platinuum-10% Iridium) | Титан (Titanium)
Ацетальдегид | 100 | A1 | A2 | A1 | N | A2 | N | B4 | A4 | B5 | A5 | A1
Ацетамид | 100 | A1 | A1 | A1 | N | A3 | N | B1
Уксусная кислота | 50 | A1 | A1 | A1 | N | A4 | N | B3 | A3 | A1 | A | A1
Уксусная кислота | 75 | A1 | A2 | A1 | N | A4 | N | N | A1 | A1 | A | A1
Уксусная кислота (ледяная) | 100 | A1 | A2 | A1 | N | N | N | A1 | A1 | A1 | A | A
Уксусный ангидрид | 100 | A1 | A1 | A1 | N | A5 | N | B1 | A1 | A5 | A2 | A1
Ацетон | 50 | A1 | A4 | A1 | N | N | N | B1 | A3 | A3 | A | A3
Ацетон | 100 | A1 | A4 | A1 | N | N | N | A1 | A4 | A1 |  | A3
Ацетофенон | 100 | A1 | A1 | A1 |  | N | N | B1 | B3 | B5 |  | B3
Ацетонитрил | 100 | A1 | A4 | A1 |  |  |  | B4 |  | B5
Ацетилхлорид (сухой) | 100 | A1 | A4 | A1 | N | N | N | B1 |  | B5 | A2
Ацетилен | 100 | A1 | A1 | A1 |  | A3 | A5 | A1 | B3 | B5 |  | B5
Ацетилен тетрабромид | 100 |  | A
Ацетилен тетрахлорид | 100 |  | A | [7 empty] | A2
Вода (кислая, шахтная)
Акрилонитрил | 100 | A1 | A4 | A1 |  | A4 | A5 | B3 | B3 | B3 | A2 | B3
Адипиновая кислота | 100 | A1 | A1 | A1 |  | A4 | A5 | B3 | A3 | B3 |  | A1
Спирт (глицерин) | 100 | A |  | A | N | N |  | A | A | A | A | A
Спирт (2-аминоэтанол) | 100
Спирт (аллил) | 100 | A1 | A3 | A1 |  | A5 | A5 | A1 | B1 | B1 | A2 | B3
Спирт (амил)
Спирт (бутил) | 100
Аллилхлорид | 100 | A1 | A3 | A1 |  | N | N | A5 |  |  | A2
Квасцы | 10 | A |  | A |  | N |  | B | B | A | A | A
Квасцы | 100 | A1 | A1 | A1 |  | A3 | A4 | B3 | B4 | B5 | A | A3
Оксид алюминия | 100 | A |  | A | N | N |  | N | A | A | A | A
Фторид алюминия | 100 | A | A | A |  |  |  | N | N | N | A
Гидроксид алюминия | 100 | A | A | A |  |  |  | B | N | A | A
Сульфат алюминия-аммония | 100 |  | A1
Сульфат алюминия | 100 | A |  | A |  |  |  | B | B | A | A | B
Хлорид алюминия | 20 | A | A | A | N | A |  | N | A | A | A5 | B
Хлорид алюминия (водный) | 100 | A1 | A1 | A1 | A5 | A3 | A4 | N | A3 | B1 | A5 | N
Хлорогидрат алюминия | 100 | A |  | A |  |  |  | N | B | A | A
Фторид алюминия | Насыщенный | A1 | A1 | A1 | N | A3 | A4 | B5 |  | N | A5 | A5
Гидроксид алюминия | 100 | A1 | A1 | A1 |  | A3 |  | A1 | B5 | A5 |  | B4
Оксихлорид алюминия | 100 | A1 | A1 | A1
Нитрат алюминия | Насыщенный | A1 | A1 | A1 |  | A3 | A4 | B3 | B | B5 | A | A3
Сульфат алюминия-калия | 100 | A1 | A1 | A1 | N | A3 | A4 | N |  | B3 | A3 | A3
Сульфат алюминия | Насыщенный | A1 |  | A1 | N | A3 | A4 | B3 | B3 | A1 | A2 | A3
Амидосульфоновая кислота | 100 | A |  | A |  |  |  | N | N | A | A
Аминокислоты | 100 |  | A
Аммиак (безводный) | 100 | A1 | A1 | A1 | A5 | A3 | N | A1 | B1 | A1 |  | A1
Бикарбонат аммония | 50 | A |  | A | N | N |  | B | N | A | A | A
Бикарбонат аммония | 100 | A1 |  | A1 |  |  |  | B4 | B5 | B3 | A2 | A3
Бифторид аммония | 50 | A |  | A | N | N | N | N | B | N | A | N
Бифторид аммония | 100 | A1 | A1 | A1 | N | N | N |  | B1 |  | A5
Бисульфат аммония | 100 | A |  | A |  | A |  |  |  | A | A | A
Бромид аммония | 5 | A1 | A1 | A1 |  |  |  | B1 | A5 | B3 | A2
Карбамат аммония | 50 | A |  | A | N | N |  | N | B |  |  | A
Карбонат аммония | 50 | A | A | A | N | N |  | B | B | A | A2
Карбонат аммония | Насыщенный | A1 | A1 | A1 |  | A3 | A4 | B1 | B1 | A3 | A5 | A3
Хлорид аммония | 50 | A1 | A1 | A1 |  | A3 | A4 | N | A3 | A3 | A2 | A3
Хлорид аммония | Насыщенный | A1 | A1 | A1 | A | A3 | A4 | N | B1 | A1 | A2 | A3
Дихромат аммония | 100 |  | A
Фторид аммония | 10 | A1 | A1 | A1 |  | A5 | A4 | B5 | A3 | N | A | B5
Фторид аммония | 25 | A1 | A1 | A1 |  | A3 | A5 | N | A3 | N | A | A5
Фторид аммония | 100 | A | A | A |  |  |  | N | B | N | A
Гидроксид аммония | 25 | A1 | A1 | A1 | A5 | A3 | N | A5 | B1 | A1 | A2 | A5
Нитрат аммония | 5 | A |  | A | A | N |  | A1 | B | A | A1 | A
Нитрат аммония | 100 | A1 | A2 | A1 | N | A3 | A4 | A1 |  | A3 | A1
Перхлорат аммония | 100 |  | A
Персульфат аммония | 100 | A1 | A1 | A1 | N | A3 | A5 | N | N | A5 | A2 | B5
Фосфат аммония | 100 | A1 | A1 | A1 | N | A3 | A4 | N | N | A | A | A
Сульфат аммония | 40 | A1 | A1 | A1 | N | A3 | A4 | B1 | B3 | A1 | A1 | A3
Сульфид аммония | 100 | A1 | A1 | A1 |  | A4 |  | B1 |  | B5
Тиоцианат аммония | 100 | A1 | A1 | A1 |  | A3 |  | B5 | B3 | B5
Амилацетат | 100 | A1 | A1 | A1 | N | N | N | A1 | A1 | B1 | A2 | A3
Cпирт (амиловый) | 100 | A1 | A1 | A1 | N | A4 | A4 | B1 | B3 | B1 | A2 | B4
Амилхлорид | 100 | A1 | A1 | A1 |  | N | N | B4 | A5 | B1 | A2
Анилин | 100 | A1 | A2 | A1 | N | N | N | A1 | B1 | B3 | A1 | A3
Гидрохлорид анилина | 100 | A1 | A2 | A1 |  | N | N | N | N | B3 | A2 | A3
Антрахинон | 100 | A1 | A1 | A1 |  |  |  |  | B3 | B3 | A2
Антрахинон-сульфоновая кислота | 100 | A1 | A1 | A1 |  |  |  |  | B5 | B3
Пентоксид сурьмы | 100 | A |  | A |  |  |  | N | N | A | A
Трихлорид сурьмы | 100 | A1 | A3 | A1 |  | A4 |  | N | B3 | B3 | A2 | B5
Царская водка | 100 | A1 | A3 | A1 | N | N | N | N | N | A1 | N | A5
Мышьяковая кислота | 100 | A1 | A1 | A1 |  | A3 | A4 | B1 | B3 |  | A2
Мышьяковистая кислота | 100 | A |  | A |  |  |  | N | N | A | A
Асфальтовая эмульсия | 100 | A1 |  | A1 |  | N | A5
Ацетат бария | 100 | A |  | A |  |  |  | N | N | A | A
Карбонат бария | Насыщенный | A1 | A1 | A1 |  | A4 | A3 | B5 | B1 | B5 | A | A5
Хлорид бария | Насыщенный | A1 | A1 | A1 |  | A3 | A5 | B3 | A3 |  | A2
Гидроксид бария | 50 | A |  | A | A | A |  | A | B | A | A2
Гидроксид бария | Насыщенный | A1 | A1 | A1 |  | A3 | A4 | B1 | B1 | B1 | A2 | A3
Сульфат бария | 100 | A1 | A1 | A1 | A | A4 | A3 | B3 | N | B3 | A | A3
Сульфид бария | 100 | A1 | A1 | A1 |  | A4 | A4 | B3 | N | B5 | A4 | B5
Акккумуляторная кислота | 100 |  | A
Шлам (бокситный) | 100 | B |  | B | A | B |  | N | A | A | A | A
Пиво | 100 | A1 | A1 | A1 | N | A5 | A5 | A1 | A5 | A5 | A | B5
Бензальдегид | 100 | A1 | A3 | A1 |  |  |  | B1 | B3 | B3 | A2 | B5
Бензол | 100 | B1 | A3 | B1 |  |  |  | B1 | B3 | A2 | A2 | A2
Бензолсульфоновая кислота | 100 | A1 | A3 | A1 |  |  | N | B3 | B3 |  | A2 | B3
Бензойная кислота | 100 | A1 | A1 | A1 | N | A3 | A4 | B1 |  | A3 | A2 | A1
Бензонитрил | 100 | A1 | A3 | A1 | [5 empty] | A1 | A2 | A1
Бензоилхлорид | 100 | A1 | A4 | A1 |  |  | N | A5 |  | A1 | A2
Бензиловый спирт | 100 | A1 | A1 | A1 |  | N | N | A1 | B3 | B3 | A2 | B3
Бензилхлорид | 100 | A1 | A1 | A1 |  | N | N | B3 |  | B2 | A1
Карбонат висмута | 100 | A1 | A1 | A1 | [5 empty] | B5
Щелок (черный) | 100 | A1 | A1 | A1 | N | A3 | A5 | B5 | C1 | N | A | B
Отбеливатель (активный хлор 12,5%) | 100 | A1 | A3 | A1 | N | A5 | A5 | N | A4
Бура | 100 | A1 | A1 | A1 | A | A3 | A4 | A1 | A5 | N | A | B3
Борная кислота | 100 | A1 | A1 | A1 |  | A3 | A4 | B1 | A1 | A1 | A | A3
Фторид бора | 100 | A |  | A |  |  |  | N | N | N | A | N
Бромная кислота | 100 | A1 | A1 | A1 |  | A5 |  |  |  | B5 | A2
Жидкий бром | 100 | A1 | A1 | A1 |  |  |  | N |  | A1
Бромбензол | 100 | A1 | A3 | A1 |  |  | N |  |  | A1 | A2 | A3
Бромоформ | 100 |  | A
m-Бромтолуол | 100 |  | A
Бутадиен (бутилен) | 100 | A1 | A2 | A1 | N | A5 | N | B1 | B3 | B5
Бутан | 100 | A1 | A1 | A1 | A5 | N | N | B1 | B2 | A5 | A2 | A5
Бутандиол | 100 |  | A | [6 empty] | A1 | A2 | A1
Бутилацетат | 100 | A1 | A2 | A1 | N |  | N | B1 | B1 | B5 | A2 | A3
Бутилакрилат | 100 |  | A
Бутиловый спирт | 100 | A1 | A1 | A1 |  | A3 | A4 | A1 | B3 | B5 |  | B3
Бутиловый спирт (вторичный) | 100 | A1 | A1 | A1 |  |  |  | B5 | B5 | B5 |  | B3
Бутиловый спирт (третичный) | 100 | A1 | A1 | A1 |  |  |  | B5 | B5 | B5 |  | B3
n-Бутиламин | 100 | A1 | A5 | A1 |  |  |  | B1 | B3 |  |  | B3
Бутиламин (вторичный) | 100 |  | A
Бутиламин (третичный) | 100 |  | A
би-n-Бутиламин | 100 |  | A
тре-n-Бутиламин | 100 |  | A
Бутиламин | 100
Бутилбромид | 100 | A1 | A1 | A1
Бутилхлорид | 100 | A1 | A1 | A1 |  | N |  | B5 | B5 | B3 | A2 | B5
Бутиловый эфир | 100 | A1 | A3 | A1 |  |  |  | A1 | B3 | B2 | A2
Бутилфенол | 100 | A1 | A2 | A1 |  | N |  | A1 | B3 | B2 | A2
Бутилфталат | 100 | A1 | A4 | A1 |  |  |  | B3 | B3 | B3 |  | B3
Бутилен (бутадиен) | 100 | A1 | A1 | A1 | N | A4 | N | B1 |  | B5
Бутаралдегид (бутаналь) | 100 | A |  | A |  |  |  | A2 | A2
Масляная кислота | 100 | A1 | A1 | A1 |  | N | N | B1 | A1 | B1 | A2 | A3
n-Бутилмеркаптан | 100 | A1 | A1 | A1 |  |  |  | B3 | B1
Хлорид кадмия | 100 | A |  | A |  |  |  | N | N | A2 | A2
Бисульфат кальция | 100 | A1 | A1 | A1 |  |  |  | B3 | N | A1 | A
Бисульфит кальция | 100 | A1 |  | A1 |  |  | A5 | B1 | B5 | A5 | A5 | A3
Карбонат кальция | 100 | A1 | A1 | A1 | A | A5 | A3 | B3 | B3 | A2 | A2 | A2
Хлорат кальция | 30 | A |  | A | N | A |  | B4 | B3 | B3 | A2 | B4
Хлорат кальция | 100 | A1 | A1 | A1 |  | A3 | A4 | B3 | B3 | B3 | A2 | B4
Хлорид кальция | 50 | A | A | A | A | A |  | N | A | A1 | A2 | A
Хлорид кальция | Насыщенный | A1 | A1 | A1 | A5 | A3 | A4 | B3 | A1 |  | A2 | A3
Гидроксид кальция | 25 | A1 | A1 | A1 | A5 | A2 | A3 | B3 | A4 | A1 | A5 | A2
Гидроксид кальция | Насыщенный | A1 | A1 | A1 |  | A2 | A3 | B3 |  | A1 | A2 | A2
Гипохлорит кальция | Насыщенный | A1 | A1 | A1 |  | A5 | A5 | B5 |  | B1 | A2 | A3
Нитрат кальция | 10 | A |  | A |  |  |  | B | B | A | A2 | A
Нитрат кальция | 100 | A1 | A1 | A1 | A5 | A3 | A4 | B1 | B3 | B5 | A2 | B3
Оксид кальция | 100 | A1 | A1 | A1 |  | A5 |  | B5 | B5
Сульфат кальция | 10 | A | A | A | N | N |  | A |  | A | A2 | A
Сульфат кальция | 100 | A1 | A1 | A1 | N | A4 | A3 | B3 | B1 | B3 | A | A3
Сульфид кальция | 100 |  | A
Сок сахарного тростника | 100 | A |  | A | N | A |  | A | A | A | A | A
Каприловая кислота | 100 | A1 | A3 | A1 |  |  |  | B1 | B1 | B1 |  | B3
Диоксид углерода (углекислый газ) (сухой) | 100 | A1 | A1 | A1 | A5 | A3 | A4 | B1 | A1 | B1 | A1 | A5
Диоксид углерода (углекислый газ) (сырой) | 100 | A1 | A1 | A1 | A5 | A3 | A4 | B3 | B3 | A1 | A1 | A5
Дисульфид углерода (бисульфид) | 100 | A1 | A4 | A1 |  | N | N | B1 | B3 | A5 |  | A3
Шлам углеродистый | 100 | N |  | N | A | N |  | A | A | A | A | A
Тетрахлорид углерода (тетрахлорметан) | 100 | A1 | A1 | A1 | N | N | N | A1 | A5 | A1 |  | A3
Угольная кислота | 100 | A1 | A1 | A1 |  | A5 | A3 | B1 | A5 | B1 | A1 | A3
Касторовое масло | 100 | A1 | A1 | A1 |  | A4 | A4 | B4 | A5
Каустическая сода | 50 | A | A | A | N | N |  | B |  | N | A | B
Целлозольв | 100 | A1 | A1 | A1 |  | N | N | B1 | B3 | B3 |  | B3
Сыр | 100 | A |  | A | N | N |  | A | A | A | A | A
Хлоралгидрат | 100 | A1 | A3 | A1
Хлорированный рассол | 100 |  | A
Хлорированный фенол | 100 |  | A
Хлор (жидкий) | 100 | A1 | A | A1 |  | N | N | N | A5 | B1 | N
Диоксид хлора | 15 | A1 | A1 | A1 |  | N | N | N | A4 | A1 |  | A3
Диоксид хлора | 100 | A | A | A |  | N |  | N | N | A | N | A
Хлорная вода | Насыщенный | A1 | A5 | A1 |  | N | A4 | N | A3 | B1 | A | A3
Хлоруксусная кислота | 100 | A1 |  | A1 | N | N | N | N | A4 | A1 | A2 | A3
Хлоруксусная кислота (50% воды) | 50 | A1 | A2 | A1 |  | N | N | N | B3 | A3 | A2 | A3
Хлорбензол (фенилхлорид) | 100 | A1 | A3 | A1 |  | N | N | B1 | A1 | B1 |  | B3
Хлорбензинхлорид | 100 |  | A
Хлороформ | 100 | A1 | A2 | A1 | N | N | N | A5 | B3 | A3 | A2 | A3
Хлоргидрат алюминия | 100 | A |  | A |  |  |  | N | N | A | A
Хлоргидрин | 100 |  | A | [7 empty] | A1
Хлоргидроксид (сырой) | 100
Хлорфенол (5% воды) | 100 | A1 |  | A1 |  |  |  | B1 | A5 |  | A2
Хлорсульфоновая кислота | 100 | A1 | A5 | A1 |  | N | N | N | A2 | B3 | A1 | A3
Хлорсерная кислота | 100 | A |  | A |  |  |  | N | B | A | A
Хромовая кислота | 30 | A1 | A4 | A1 |  | A5 | N | B1 | B3 | B1 | A2 | A3
Хромовая кислота | 50 | A1 | A4 | A1 |  | A5 | N | B4 | B3 | A1 | A2 | A3
Хромовая кислота | 100 | A | A | A | N | N |  | N | N | A | A2 | B
Хлорид хрома | 100 |  | A
Фторид хрома | 100 | A |  | A
Сульфат хрома | 50 | A |  | A | N | N |  | B | B | A | A2
Сульфат хрома | 100 | A |  | A |  |  |  | N | B | A | A
Хломилхлорид | 100 | A1 | A3 | A1 |  |  |  | B3 | B3 | B3 | A2 | B5
Лимонная кислота | 50 | A1 | A3 | A1 | N | A | A4 | B1 | A3 | A1 | A2 | A3
Шлам глиновый | 100 | A |  | A | A | A |  | A | A | A | A | A
Шлам (уголь и вода) | 100 | N |  | N | A | A |  | N | A | A | A | A
Коффейный экстракт | 100 | A |  | A | A | A |  | A | A | A | A | A
Кока-Кола | 100 | A |  | A | A | A |  | A | A | A | A | A
Хлорид меди | 5 | A |  | A | A | A |  | N | B | A | N | A
Хлорид меди | 100 | A1 | A1 | A1 |  | A3 | A4 | N | B3 | A1 | N | A3
Цианид меди | 100 | A1 | A1 | A1 | A5 | A4 | A4 | B3 | A4 | B1 | A | A5
Фторид меди | 100 | A1 | A1 | A1 |  | A4 |  | N | N | N | A
Нитрат меди | 50 | A | A | A | A |  |  | B | N | A | A | A
Нитрат меди | 100 | A1 | A1 | A1 |  | A3 | A3 | A1 | B5 | B1 | A | A5
Оксихлорид меди | 100 | A |  | A |  |  |  | N | N | N | A
Сульфат меди (медный купорос) | 40 | A |  | A | A | A |  | B | A | A | A2 | A
Сульфат меди (медный купорос) | 70 | A |  | A | A | A |  | B | A | A | A | B
Сульфат меди (медный купорос) | 100 | A1 | A1 | A1 |  | A3 | A4 | B1 | A3 | A1 |  | A3
Сульфид меди | 100 | A |  | A |  |  |  | B | B | A | A
Кукурузное масло | 100 | A1 |  | A1 |  | A3 | N | B1
Хлопковое масло | 100 | A1 |  | A1 |  | A4 | N | B4
Крезол | 100 | A1 | A1 | A1 | N | N | N | B5 | B3 |  |  | B3
Крезоловая кислота | 100 | A1 | A1 | A1 | N | N | N | B1 | A1 | B2 |  | B5
Кротоналдегид | 100 | A1 | A3 | A1 |  | A5 |  |  | B3 | B3
Нефть (сырая) | 100 | A1 | A1 | A1 | A5 | N | N | A3 | A5 | A5 |  | A5
Хлорид меди | 50 | A1 |  | A1 |  | A4 |  | N | B3 | A5 | N | B3
Хлорид меди | 100 | A |  | A |  |  |  | N | N | A | A | B
Циклогексан | 100 | A1 | A1 | A1 |  | N | N | B1 | B3 | B5 | A2 | A1
Циклогексанол | 100 | A1 | A1 | A1 |  | N |  | B5 | B5 | B5 | A2 | B5
Циклогексанон | 100 | A1 | A1 | A1 |  | N | N | B3 | B3 | B5 |  | B5
Молочные продукты | 100 | A |  | A | N | N |  | A | A | A | A | A
Декалин | 100 |  | A
Декан | 100 |  | A
Моющие средства | 100 | A1 | A1 | A1 | A5 | A3 |  | B1 | A5 | A4 |  | A4
Декстрин | 100 | A1 | A1 | A1 |  | A3 |  |  | B5
Диацетоновый спирт | 100 | A1 | A3 | A1 |  | N |  | B1 | A3 | A2 | A2 | A2
1.2 Дибромопропан | 100 |  | A
Дибутилфталат | 100 | A1 | A4 | A1 |  | N | N | B1 | B3 | B3 | A1 | B3
Дихлоруксусная кислота | 100 | A1 | A4 | A1 |  | N |  |  |  | A1 |  | A1
Дихлорбензол | 100 | A1 | A4 | A1 |  | N | N | B5 | A1 |  | A2
Дихлорэтан | 100 | A1 | A4 | A1 |  | N |  | B3 | B3 | B3 | A2 | B3
Дихлорпропионовая кислота | 100 |  | A
Дизельное топливо | 100 | A1 | A1 | A1 |  | A5 | N | A5 | B3 |  |  | B3
Диэтиламин | 100 | A1 | A2 | A1 |  | A5 | A5 | B1 |  |  | A2
Диэтилбензол | 100 |  | A
Диэтиловый целлозольв | 100 | A1 | A3 | A1 |  | N | N | B2 | B5 | B5 |  | B5
Диэтиловый эфир | 100 | A1 | A3 | A1 |  | N | N | B2 | B5 | B5 |  | B5
Диэтилентриамин | 100 | A1 | A3 | A1 | [5 empty] | B5 |  | A5
Дигликолевая кислота | 100 | A1 | A3 | A1 |  | A3 |  | B1 | B3 | B3 | A2 | B3
Диизобутилкетон | 100 |  | A
Диметиламин | 100 | A1 | A5 | A1 |  | N |  |  |  | B5 | A2
Диметиланилин | 100 | A1 | A1 | A1 |  | N | N |  |  |  | A2
Диметилформамид | 100 | A1 | A1 | A1 |  | A4 | N | B1
Диметилфталат | 100 | A1 | A3 | A1 |  | N | N | A5
Диметилсульфат | 100 |  | A
Диметилсульфоксид | 100 | A1 | A3 | A1
Диоктилфталат | 100 | A1 | A4 | A1 |  | N | N | B5 |  |  | A2
Дифенилэфир | 100 |  | A
Дисульфид | 100
p-Диоксан | 100 |  | A
Дивинилбензол | 100 |  | A
Дифенил | 100 | A1 | A4 | A1 |  | A3 | N | B3 | B3 | B3 |  | B3
Красители (краска) | 100 | A |  | A | N | N |  | A | A | A | A | A
Эпихлоргидрин | 100 | A1 | A4 | A1 |  | N | N | B1 | A5 | B5 | A2
Этиламин | 100 |  | A
Эфиры | 100 | A1 | A3 | A1 |  | N | N | A3 | B3 | B3 |  | B5
Этиловый спирт | 100 | A1 | A1 | A1 |  |  |  | B1 | A2 | A3 |  | A3
Этилацетат | 100 | A1 | A4 | A1 | N | N | N | B1 | B1 | B3 | A1 | A3
Этилакрилат | 100 | A1 | A3 | A1 |  | N | N | B3 | A3 | B5 | A2
Этилхлорацетат | 100 |  | A
Этилхлорид | 100 | A1 | A1 | A1 |  | N | N | A1 | B3 | A3 | A1 | A3
Этилцианоацетат | 100 |  | A
Этилацетоацетат | 100 |  | A
Этиленбромид | 100 | A1 | A1 | A1 |  | N | N | A3 | A3 | B5 |  | B3
Этиленхлорид | 100 | A1 | A1 | A1 |  | N | N | B2 |  | B3 |  | A3
Этиленхлоргидрин | 100 | A1 | A4 | A1 |  | N | N | B3 | B3 | B3 |  | B3
Этилендиамин | 100 | A1 | A5 | A1 |  | N | A5 | B1 | N | B5 | A2 | A5
Дихлорэтан | 100 | A1 |  | A1 |  | N | N | B1 | B2 | A3 | A2 | B3
Этиленгликоль | 100 | A1 | A1 | A1 | A5 | A4 | A4 | B1 | A1 | A5 | A2 | A3
Этиленоксид | 100 | A1 | A2 | A1 |  | N | N | B1 | A5 | A5 | A2 | A5
Эфиры (сложные) | 100 |  | A
Жирные кислоты | 100 | A1 | A1 | A1 |  | A4 | N | A1 | A1 | A1 | A1 | A3
Хлорид железа (III) (50% воды) | 50 | A1 | A1 | A1 |  | A4 | A4 | N | B3 | A3 | A1 | A3
Гидроксид железа | 100 | A1 | A1 | A1 |  | A5 |  | A5 | A5 | A3 | A5 | B3
Нитрат железа (III) | 10 | A1 | A1 | A1 |  | A3 | A4 | B1 | A5 | B3 | A2 | A5
Нитрат железа (III) | 100 |  | A1 | [7 empty] | A2
Сульфат железа (III) | 10 | A |  | A |  |  |  | A3 | A4 | A2 | A2 | A2
Сульфат железа (III) | 100 | A1 | A1 | A1 |  | A3 | A4 | N | B3 | A3 | A | A
Хлорид железа (II) | 10 | A |  | A | N | N |  | N | N | A | A2 | A
Хлорид железа (II) | Насыщенный | A1 | A1 | A1 |  | A5 | A4 | N | B1 | A3 | A2 | A3
Гидроксид железа (II) | 100 |  | A
Нитрат железа (II) | 100 | A1 | A1 | A1 |  | A3 | A4 | B5 | B | A | A | A
Сульфат железа (II) | 10 | A |  | A | N | N |  | N | N | A | A | A
Сульфат железа (II) | 50 | A1 |  | A1 | N | N |  | N | N | A | A | A
Сульфат железа (II) | 100 | A1 | A1 | A1 |  | A3 | A4 | B3 | B2 | B1 | A | A5
Борфтористая кислота | 100 | A1 | A1 | A1 |  | A4 | A4 | N | A3 | N |  | N
Кремнефтористоводородная кислота | 40 | A |  | A | N | N |  | N | N | N | A | N
Кремнефтористоводородная кислота | 100 | A1 | A1 | A1 |  | A4 | A5 | B3 | B5 | N |  | N
Формальдегид | 35 | A1 | A2 | A1 | N | A4 |  | A3 | B3 | A1 | A2 | A3
Муравьиная кислота | 50 | A1 | A1 | A1 | N | A4 | N | B1 | A2 | A1 | A2 | B5
Муравьиная кислота | 80 | A1 | A1 | A1 | N | A4 | N | B1 | A3 | A1 | A2 | B5
Муравьиная кислота | 100 | A1 | A1 | A1 | N | A5 | N | B3 | A2 | A1 | A2 | B5
Фреон F-11 | 100 | A1 | A3 | A1 | A5 | A3 | N | B1
Фреон F-12 | 100 | A1 | A2 | A1 | A5 | A3 | N | B1 | A5 | B5 |  | B5
Фреон F-22 | 100 | A1 | A2 | A1 | N | A5 | N | B1 | B1 | B5 |  | B5
Фруктовые соки, Целлюлоза | 100 | A1 |  | A1 | N | A3 |  | B1 | A3 | A5 | A | A5
Мазут | 100 | A1 | A1 | A1 |  | A4 | N | B4 | B3 | B3 |  | A5
Фумаровая кислота | 100 |  | A
Фуран | 100 |  | A
Фурфурол | 100 | A1 | A3 | A1 | N | A3 | N | B1 | B5 | A1 |  | A3
Галловая кислота | 100 | A1 | A3 | A1 | N | A5 | A4 | B1 | B3 | B5
Газойль | 35 | A |  | A |  |  |  | N | B | N | A
Газойль | 100 | A |  | A |  |  |  | N | N | N | A
Газ (произведенный) | 100 | A1 | A1 | A1 |  |  |  | B5
Газ (этилированный) | 100 | A1 | A1 | A1 | A5 | A5 | N | B5 | A5 | A5 |  | A5
Газ (неэтилированный) | 100 | A1 | A3 | A1 | A5 | A5 | N | B5 | A1 | A5 |  | B5
Бензин (кислый) | 100 | A1 | A1 | A1 | A5 | A5 | N | B5 | B1 | B5
Уксусная кислота (ледяная) | 100 | A |  | A |  |  |  | N | A | A | A
Глюкоза (кукурузный сироп) | 100 | A1 |  | A1 |  | A5 | A5 | B1 | A | A | A | A
Глицерин (глицерол) | 100 | A1 | A1 | A1 | A5 | A3 | A4 | A3 | A1 | B5 | A | A3
Гликоль | 100 | A1 | A1 | A1 |  | A4 | A5 | B5
Гликолевая кислота | 100 | A1 | A1 | A1 |  | A3 |  | B1 | B3 | B3 |  | A3
Зеленый щелок | 100 | A1 |  | A1 | N | A4 | A4 | B | B | A | A | A
Гептан | 100 | A1 | A1 | A1 |  | A3 | N | B1 | A3 | B3 | A2 | B3
Гексан | 100 | A1 | A1 | A1 | A5 | A5 | N | A1 | A1 | B5 | A2 | A4
Хормальдегид | 100 | A |  | A |  |  |  | N | B | A | A
Гидразин | 100 |  | A
Гидразин дигидроаниорид | 100 |  | A
Йодистоводородная кислота | 100 |  | A
Бромистоводородная кислота | 50 | A1 | A1 | A1 | N | N | A5 | N | B5 | A1 | A2 | A3
Соляная кислота | 5 | A |  | A |  |  |  | N | N | A | A2
Соляная кислота | 20 | A1 | A1 | A1 | A5 | A5 | A4 | N | A5 | A1 | A2 | N
Соляная кислота | 40 | A1 | A1 | A1 |  | A5 | A3 | N | A5 | A1 | A2 | N
Цианистоводородная кислота | 10 | A1 | A1 | A1 | N | N | A5 | B3 | B | A | A2 | B
Плавиковая кислота | 20 | A1 | A1 | A1 | N | A3 | A5 | N | B3 | N | A2 | N
Плавиковая кислота | 35 | A1 | A1 | A1 | N | A3 | A5 | N | B3 | N | A2 | N
Плавиковая кислота | 70 | A1 | A1 | A1 | N | A3 | A5 | N | B3 | N | A2 | N
Кремнефтористая кислота | 35 | A1 | A1 | A1 |  | A4 | A5 | B5 | B5 | N | A | N
Кремнефтористая кислота | 100 |  | A
Цианид водорода | 100 | A1 | A1 | A1 |  | N | A5 | A5 | A5 | B5 | A
Фторид водорода | 100 | A1 |  | A1 |  | N | N | A5 | B1 | N | B | A5
Перексид водорода | 30 | A1 | A1 | A1 | N | N | N | B1 | A5 | B1 | A2 | A3
Перексид водорода | 50 | A1 | A4 | A1 | N | N | N | B1 | B5 | B1 | A2 | A3
Перексид водорода | 90 | A1 | A4 | A1 | N | N | N | A5 | A3 | B1 | A2 | B3
Сульфид водорода | 100 | A1 | A1 | A1 |  | A3 | N | B1 | A5 | A1 |  | A5
Фосфид водорода | 100 | A1 | A4 | A1
Гидрохинон | 100 | A1 | A1 | A1 |  | A3 | A5 | B1 | B3 | B3 | A1 | B3
Гидроксиуксусная кислота | 35 | A1 |  | A1 |  |  |  | B | B | A | A
Гидроксиуксусная кислота | 70 | A1 |  | A1 |  |  |  | B | B | A | A
Хлорноватистая кислота | 20 | A |  | A |  |  |  | N | B | N | A | B
Хлорноватистая кислота | 100 | A1 | A1 | A1 | N | N | A4 | N | B5 | B1 | A2 | B5
Йод | 100 | A1 | A2 | A1 |  | N | N | N | A1 | B1 | A1 | A5
Йодоформ | 100 | A1 | A2 | A1 |  |  |  | A1 | N | B3 | A2 | B2
Хлорид железа | 100 | A |  | A |  |  |  | N | B | N | A
Нитрат железа | 100 | A |  | A |  |  |  | N | B | A | A
Сульфат железа | 100 | A |  | A |  |  |  | N | B | A | A | A
Изобутиловый спирт | 100 |  | A
Изопропиламин | 100 |  | A
Авиационное топливо JP4 | 100 | A1 | A2 | A1 | N | N | N | B1 | A5 |  |  | A5
Авиационное топливо JP5 | 100 | A1 | A2 | A1 | N | N | N | B1 | A5 |  |  | A5
Керосин | 100 | A1 | A2 | A1 | N | A3 | N | B1 | B2 | B5 |  | A5
Кетоны | 100 | A1 | A1 | A1 |  | N |  | B1 | A5 |  |  | A5
Молочная кислота | 100 | A1 | A1 | A1 |  | A5 | A5 | B1 | B2 | A1 | A2 | A1
Свиное сало | 100 | A1 | A1 | A1 |  | N | N | B5 | A5 | A5
Латекс | 100 | A |  | A | N | N |  | A | A | A | A | A
Лауриновая кислота | 100 | A1 | A1 | A1 |  |  |  | B5 | B5 |  | A2
Хлорид лаурила | 100 | A1 | A1 | A1
Сульфат лаурила | 100 |  | A
Ацетат свинца | 100 | A1 | A1 | A1 |  | A3 | A5 | B3 | B3 | B3 | A2 | A3
Нитрат свинца | 100 | A1 | A5 | A1 |  | A3 | A3 | B5 | B3 | A | A2
Шлам известковый | 100 | A |  | A | A | A |  | A | A | A | A | A
Линолевая кислота | 100 | A1 | A1 | A1 |  | N | N | B1 | B1 | B1 |  | B3
Льняное масло | 100 | A1 | A1 | A1 |  | A3 | N | B5 | B5 | B3 |  | A5
Бромид лития | 100 | A1 | A1 | A1 |  | A3 |  | B1
Хлорид лития | 30 | A1 | A5 | A1 |  |  |  | N | A3 | A3 | A | A3
Хлорид лития | 100 | A |  | A |  |  |  | N | A | A | A | A
Гидроксид лития | 10 | A1 | A1 | A1 |  |  |  | B3 | B3 | B3
Смазочное масло | 100 | A1 | A1 | A1 |  | A3 | N | B4 |  |  |  | A5
M-Крезол (сырой) | 100
Бисульфат магния | 100 | A |  | A |  |  |  | B | B
Карбонат магния | 10 | A |  | A |  |  |  | B | B | A
Карбонат магния | 100 | A1 | A1 | A1 |  | A3 | A3 | B3 |  | B3 | A | A5
Хлорид магния | 42 | A1 | A1 | A1 | A5 | A2 | A4 | B2 | A1 | A1 | A | A1
Хлорид магния | 100 | A1 | A1 | A1 | A5 | A3 | A4 |  | A1
Гидроксид магния | 100 | A1 | A1 | A1 |  | A3 | A3 | A2 | A2 | A5 | A | A5
Нитрат магния | 100 | A1 | A1 | A1 |  | A3 | A4 | B1 | A5 | B3 | A | A5
Сульфат магния | 25 | A |  | A |  |  |  | B | N | A | A | B
Сульфат магния | 40 | A |  | A |  |  |  | A | B3 | A4 | A | A
Сульфат магния | 100 | A1 | A1 | A1 | A5 | A3 | A4 | B1 | A | A4 | A | B3
Малеиновая кислота | 100 | A1 | A1 | A1 | A5 | N | A5 | B1 | B3 | B3 |  | A3
Малеиновый ангидрид | 100 |  | A
Яблочная кислота | 100 | A1 | A1 | A1 |  | A5 | A5 | A1 | B3 | B3 |  | A3
Хлорид ртути | 60 | A |  | A | N | A |  | N | N | A | A | A
Хлорид ртути | 100 | A1 | A1 | A1 |  | N | A4 | B1 |  | A1 | A2 | B3
Цианид ртути | 100 | A1 | A1 | A1 |  | N | A4 | B5 | B5 | B1 |  | A5
Нитрат ртути | 100 | A1 | A1 | A1 |  | A5 | A5 | N |  | B1 | A2
Ртуть | 100 | A1 | A1 | A1 | A5 | A3 | A4 | A1 | A1 | B1 | N | A1
Метакриловая кислота | 100 |  | A
Метан | 100 | A1 | A1 | A1 |  | A3 | N | A1 | A3 | B1 |  | A3
Метансульфоновая кислота | 50 | A1 | A2 | A1
Метиловый спирт | 100 | A1 | A1 | A1 | A5 | A3 | A4 | B1 | A1 | B1 |  | B3
Метилбензоат | 100 |  | A
Метилбромид | 100 | A1 | A1 | A1 |  | N | N | B1 |  | B3
Метилцеллозольв | 100 | A1 | A1 | A1 |  | A3 |  | B1 |  | B5
Хлорид метила | 100 | A1 | A1 | A1 |  | N | N | A1 | B5 | B3 |  | A3
Метилхлороформ | 100 | A1 | A4 | A1 |  | N
Метилхлорометиловый эфир | 100 |  | A
Метилцианоацетат | 100 |  | A
Метилэтилкетон | 100 | A1 | A2 | A1 | N | N | N | B1 | B3 | B3 |  | B3
Метилметакрилат | 100 | A1 | A4 | A1 |  | N | N | B5 |  | B5
Метилсалицилат | 100 | A1 | A3 | A1 |  |  | N |  |  | B5
Метилсерная кислота | 100 | A1 | A3 | A1 |  |  |  | B5 |  | A1
Метилизобутилкетон | 100 | A1 | A1 | A1 |  | N | N | B1 | B3 | B3 |  | B3
Метилтрихлорсилан | 100 |  | A
Метиленбромид | 100 |  | A
Метиленхлорид | 100 | A1 | A3 | A1 | N | N | N | B1 | A3 | N |  | A3
Йодистый метилен | 100 |  | A
Молоко | 100 | A1 |  | A1 | A5 | A3 | A5 | A1 | A5 | A1 | A | A5
Минеральное масло | 100 | A1 | A1 | A1 | A5 | A3 | N | B1 |  | A1 |  | A5
Меласса | 100 | A1 |  | A1 | N | A3 | A4 | A1 | A5 | A5 | A | A
Монохлорбензол | 100 | A1 | A2 | A1 |  | N | N | B5 | B5 | B4 |  | B4
Моноэтаноламин | 100 | A1 | A4 | A1 |  | A5 | A6 | A3 | B3 | A3 | A2 | B3
Морфолин | 100 | A1 | A4 | A1 |  | N |  | B1 |  |  | B2
Моторное масло | 100 | A1 |  | A1 |  |  |  | B1
Буровый раствор | 100 | N |  | N | A | N |  | A | A | A | A | A
Нафта | 100 | A1 | A1 | A1 | A5 | N | N | B3 | B3 | B5 | A2 | B5
Нафталин | 100 | A1 | A1 | A1 |  | N | N | A1 | B3 | B3 | A1 | A3
Хлорид никеля | 10 | A |  | A |  |  |  | N | A | B | A | B
Хлорид никеля | 20 | A |  | A |  |  |  | N | N | A | A | N
Хлорид никеля | 100 | A1 | A1 | A1 |  | A3 | A4 | B5 | N | B3 | A2 | A3
Нитрат никеля | 10 | A |  | A |  |  |  |  | B | B | A
Нитрат никеля | 100 | A1 | A1 | A1 |  | A3 | A4 | A1 | B1 | B3 | A2 | A5
Сульфат никеля | 10 | A |  | A |  |  |  | B | B | A3 |  | B3
Сульфат никеля | 100 | A1 | A1 | A1 |  | A3 | A4 | B3 | B3 | N | A2 | N
Никотин | 100 | A1 | A3 | A1 |  | N |  | B3 |  | B5
Никотиновая кислота | 100 | A1 | A1 | A1 |  | A3 |  | B1
Азотная кислота (безводная) | 100 | A1 | N | A1 | N | N | N | A5 | B5 | A1 | A2 | B3
Азотная кислота | 10 | A1 | A4 | A1 | N | N | N | A3 | A3 | A1 | A | A1
Азотная кислота | 20 | A1 | A4 | A1 | N | N | N | A5 | A4 | A1 | A2 | A1
Азотная кислота | 40 | A1 | A4 | A1 | N | N | N | A5 | A5 | A1 | A | A1
Азотная кислота | 50 | A1 | A4 | A1 | N | N | N | A5 | A5 | A1 |  | A1
Азотная кислота | 70 | A1 | A5 | A1 | N | N | N | A5 | A5 | A1 | A | A1
Азотная кислота-Серная кислота | 50-50 | 1 | A3 | A1 |  |  |  | A4 |  | B5
Нитробензол | 100 | A1 | A1 | A1 | N | N | N | B1 | N | B3 | A2 | A3
Азот | 100 | A1 | A1 | A1 |  | A3 | A3 | A1 | A1 | A1
Диоксид азота | 100 | A1 | A3 | A1 | [5 empty] | A1
Нитрометан | 100 | A1 | A3 | A1 |  | N | A5 | B5 |  | B5
Азотистая кислота | Концентрированный | A1 | A3 | A1 |  | N | N | B5 | N | B1 | A2
Октан | 100 | A1 | A1 | A1 |  | A2 |  | B5
Октен | 100 |  | A
Олеиновая кислота | 100 | A1 | A1 | A1 | A5 | N | N | A1 | B3 | B3 | A1 | A5
Олеум | 100 | A1 | A4 | A1 | N | N | N | B5 |  | N | A | N
Щавелевая кислота | Насыщенный | A1 | A2 | A1 |  | N | A4 | N | B3 | A3 | A | B5
p-Диоксан | 100
Пальмитиновая кислота | Концентрированный | A1 | A1 | A1 |  | N |  | B1 | B5
Бумажное сырье | 100 | A1 | A1 | A1 |  |  |  | A | A | A | A | A
Хлорная кислота | 10 | A1 | A2 | A1 | N | A5 | A4 | N |  | A1 |  | N
Хлорная кислота | 70 | A1 | A4 | A1 | N | N |  | N | B2 | A1 | A | N
Хлорная кислота | 100 | A |  | A |  |  |  | N | N | A | A
Перхлорэтилен | 100 | A1 | A1 | A1 | N | N | N | A5 | B3 | B3 |  | A3
Вазелин | 100 | A1 | A1 | A1 |  | A3 |  | B1 |  | A5
Нефтянные масла (рафинированные) | 100 | A1 | A1 | A1 |  | A5 | N | B5 |  | A1
Нефтяной эфир | 100 | A1 | A3 | A1 |  |  |  | A5 | A5 | A5
Фенол | 10 | A1 | A2 | A1 | N | N | A5 | B3 | B1 | B1 | A | B5
Фенол (карбоновая кислота) | 100 | A1 | A3 | A1 | N | N | N | A1 | A1 | B1 | A1 | A5
Фенолсульфоновая кислота | 100 |  | A
Фенилгидразин | 100 | A1 | A3 | A1 |  | A5 | A5 |  |  |  | A2
Гидрохлорид фенилгидразина | 100 | A1 | A3 | A1 | [6 empty] | A2
o-Фенилфенол | 100 |  | A
Фосген (жидкий) | 100 | A1 | A3 | A1 |  |  |  | B2 |  | B1 | A1
Шлам фосфатный | 100 | A |  | A |  |  |  | N | A | A | A | A
Фосфорная кислота | 30 | A1 | A1 | A1 | A5 | A3 | A4 | B3 | A4 | A1 |  | C5
Фосфорная кислота | 85 | A1 | A1 | A1 | N | N | A5 | B1 | A3 | A1 | A | C5
Фосфорный ангидрид | 100 | A1 |  | A1 |  | A5 |  | B3 |  | A5 | A2
Фосфор | 100 | A1 |  | A1 |  |  |  | A5 | A4 | B1
Пентоксид фосфора | 100 | A1 | A2 | A1 |  |  |  | B5 | N | B5 | A2
Оксихлорид фосфора | 100 | A1 | A3 | A1 |  |  |  | N | B3 | B1 | A2 | A5
Пентахлорид фосфора | 100 |  | A | [7 empty] | N
Трихлорид фосфора | 100 | A1 | A1 | A1 |  | N |  | A5 | B5 | A1 | N | A5
Фталевая кислота | 100 | A1 | A3 | A1 |  | A3 |  | A1 | B1 | B1 | A1 | A5
Фталевый ангидрид | 100 | A1 | A3 | A1 |  |  | A4 | A1 | A1 | B1
Пикриновая кислота | 100 | A1 | A5 | A1 |  | A3 | N | B1 | B1 | B3 |  | A5
Поливинилацетат | 100 | A1 | A1 | A1 |  | A3 |  | A3 |  | B5
Хлорид калий-алюминиевый | 100 |  | A
Сульфат калий-алюминиевый | 50 |  | A
Сульфат калий-алюминиевый | 100 | A1 |  | A1 | N | A4 |  | B5 | A5 | A3 | A | A3
Бикарбонат калия | 30 | A1 | A1 | A1 | N | N |  | A3 | B3 | B5 |  | A3
Бикарбонат калия | 100 | A | A | A |  |  |  | B | B | A | A
Борат калия | 100 | A1 | A1 | A1 |  | A4
Бромат калия | 100 | A1 | A1 | A1 |  | A4
Бромид калия | 30 | A1 | A1 | A1 |  | A4 | A4 | B1 | B5 | A5 |  | A3
Карбонат калия | 50 | A1 | A1 | A1 |  | A3 | A4 | A3 | B3 | B1 | A2 | A3
Хлорат калия (водный) | 30 | A1 | A1 | A1 |  | A5 |  | A1 | B3 | B5 | A2 | A3
Хлорид калия | 30 | A1 | A1 | A1 | N | A4 | A4 | A1 |  | A1 | A | A3
Хлорид калия | 60 | A |  | A |  |  |  | B | N | A | A | B
Хлорид калия | 100 | A | A | A | N | A |  | N | A | A | A | A
Хромат калия | 30 | A1 | A1 | A1 |  | A5 |  | B1 | B3 | B5 |  | A3
Цианид калия | 30 | A1 | A1 | A1 |  | A3 | A4 | B3 | B3 | A5 | A2 | N
Дихромат калия | 30 | A1 | A1 | A1 | N | N | N | A1 | B3 | A1 | A | A3
Дихромат калия | 60 | A |  | A | N | A |  | A | B | A | A2 | A
Феррицианид калия | 30 | A1 |  | A1 |  | A2 |  | N | N | A5 | N | A5
Ферроцианид калия | 30 | A1 | A1 | A1 |  | A3 |  | N | N | B3 | N | A5
Фторид калия | 100 | A1 | A1 | A1 |  |  | N | B3 |  | B5 |  | N
Гидроксид калия (едкий калий) | 10 | B |  | A | N | N |  | B | N | N | A1 | A
Гидроксид калия (едкий калий) | 50 | A1 | A3 | A1 |  | A3 | A5 | B1 | B1 | N | A1 | A3
Гипохлорит калия | 40 | A |  | A | N | N |  | N | B | B |  | A
Гипохлорит калия | 100 | A1 | A1 | A1 |  |  |  | B5 | B3 | B3
Нитрат калия | 80 | A1 | A1 | A1 | N | A3 | A4 | B1 | B3 | B1 | A | A3
Нитрит калия | 100 | A1 |  | A1 |  |  |  | N | N | A | A | B3
Перборат калия | 100 | A1 | A1 | A1
Перхлорат калия | 100 | A1 | A3 | A1 |  |  |  | B1
Перманганат калия | 10 | A1 | A1 | A1 |  | A5 | N | B1 | A5 | B3 | A2 | B5
Перманганат калия | 100 | N | A | N |  |  |  | N | N | A | A2 | A
Персульфат калия | 10 | A |  | A |  |  |  | A | N | A | A | A
Персульфат калия | 100 | A1 | A4 | A1 |  | A4 |  | B1 | N | A | A
Сульфат калия | 10 | A1 | A1 | A1 | A5 | A3 | A4 | A1 | A3 | A5 | A1 | A5
Сульфат калия | 20 | A |  | A | N | A |  | A | A | A | A1 | A
Сульфат калия | 100 | A | A | A | N | A |  | A | A | A | A | A
Сульфид калия | 10 | A |  | A |  |  |  | B |  | B |  | A
Сульфид калия | 100 | A1 | A1 | A1 |  | A5 |  | B3 | B5 | A5 |  | A5
Пропан | 100 | A1 | A1 | A1 |  | A5 | N | B1 | B5 | B5 |  | B5
Пропионовая кислота | 100 | A1 | A3 | A1 |  | N |  | B3 | A1 |  | A1
Пропиловый спирт | 100 | A1 | A3 | A1 |  | N |  | B3 | A1 |  | A1
Хлоргидрин пропилена | 100 | A1 | A3 | A1 |  | A3 | A4 | A1 | A5 | B5 |  | A5
Пропилендибромид | 100 |  | A
Пропилендихлорид | 100 | A1 | A3 | A1 |  | N
Пропиленгликоль | 100 | A1 |  | A1 |  | A5 |  | B3 | B5 | A5 |  | A5
Пропиленоксид | 100 | A1 | A4 | A1 |  | N | N |  | B5
Пиридин | 100 | A1 | A4 | A1 |  | N | N | B1 | A4 | B1 | A2 | B2
Пирогаллол | 100 | A1 | A4 | A1 |  |  |  | B2 | B2
Салицилальдегид | 100 | A1 | A3 | A1
Салициловая кислота | 100 | A1 | A1 | A1 | N | A5 | A5 | B1 | A1 | B3 | A2 | B2
Соляный раствор | 100 |  | A
Морская вода | 100 | A | A | A | N | A |  | N | A | A | A | A
Сточные воды | 100 | A |  | A | N | N |  | A | A | A | A | A
Тетрахлорид кремния | 100 |  | A
Хлорид серебра | 100 | A1 | A1 | A1 |  | A3 |  | A5 | A5 | A5 |  | A5
Цианид серебра | 100 | A1 | A1 | A1 |  | A3 |  | A5 | A5 | A5 |  | A5
Нитрат серебра | 50 | A |  | A |  |  |  | A5 | A5 | A1 |  | A5
Нитрат серебра | 100 | A1 | A1 | A1 | A5 | A3 | A4 | N |  | A | A | A
Шлам (активированный) | 100 | A |  | A | N | A |  | A | A | A | A | A
Шлам (первичный) | 100 | A |  | A | N | A |  | A | A | A | A | A
Шлам (загустевший) | 100 | A |  | A | A | A |  | A | A | A | A | A
Шлам (отходы) | 100 | A |  | A | A | A |  | A | A | A | A | A
Мыльный раствор | 100 | A1 |  | A1 | A5 | A3 | A4 | B5 | A5 | A5 | A | A5
Ацетат натрия | 100 | A1 | A1 | A1 | N | A3 |  | B1 |  | A5 | A1 | A2
Сульфонат натрий-бензола | 100 |  | A
Бензоат натрия | 100 | A1 | A1 | A1 |  |  |  |  | B5 | A5 |  | A5
Бикарбонат натрия | 20 | A1 | A1 | A1 |  | A3 | A4 | A1 |  | A4 | A | A3
Бикарбонат натрия | 100 | A | A | A |  | A |  | B | B | A | A | A
Бисульфат натрия | 40 | A | A | A | N | A |  | N | N | A | A2
Бисульфат натрия | 100 | A1 | A1 | A1 |  | A3 | A4 | N | N | A | A | A
Бисульфид натрия | 100 | A |  | A |  |  |  | N | B | A | A
Бисульфит натрия | 40 | A |  | A |  |  |  | B2 | B2 |  | A2 | B2
Бисульфит натрия | 100 | A1 | A1 | A1 |  | A3 | A4 | B1 | B3 | B5 | A5
Борат натрия (бура) | 100 | A1 | A3 | A1 |  | A3 | A4 | B3 | B3 | A5 | A | A5
Натрий-борная кислота | 100 | A |  | A |  |  |  | N | N | A | A
Бромид натрия | 100 | A1 | A3 | A1 |  | A5 |  |  |  | B1 | A | B5
Карбонат натрия | 10 | A |  | A | N | A |  | A | A | A2 | A2 | A
Карбонат натрия | 20 | A |  | A |  |  |  | A | A | A2 | A2 | A
Карбонат натрия | 100 | A1 | A1 | A1 |  | A3 | A3 | B1 | B3 |  | A2 | A3
Хлорид натрия | Насыщенный | A1 | A1 | A1 | A5 | A3 | A5 | N | A | A1 | A2 | A3
Хлорат натрия | 40 | A |  | A | N | A |  | B | B | A |  | A
Хлорат натрия | 100 | A1 | A1 | A1 |  | A5 | A4 | N |  | N | A | A3
Хлорид натрия | 30 | A |  | A |  | A |  | B1 | B2 | A | A | A
Хлорит натрия | 10 | A |  | A |  |  |  | N | B | A | B
Хлорит натрия | 100 | A1 |  | A1 |  |  | A3 | N | N | A1 | B
Хромат натрия | 80 | A1 | A1 | A1 |  | A5 |  | A3 | A3 | A | A | A
Цианид натрия | 100 | A1 | A1 | A1 |  | A3 | A3 | A1 | B5 | B2 | N | A5
Дихромат натрия | 100 | A1 | A3 | A1 |  | N |  | B5 | A5 | A5
Феррицианид натрия | 100 | A1 | A1 | A1 |  | N |  | B1 | A3 | A5
Ферроцианид натрия | 100 | A1 | A1 | A1 |  |  |  | B5 | B | A5
Фторид натрия | 100 | A1 | A1 | A1 |  | A4 | A4 | N | B3 | N |  | A5
Глутамат натрия | 100 |  | A
Гидросульфит натрия | 100 | A1 |  | A1 |  |  |  | B | A5 | A5 | A
Гидроксид натрия | 5 | A1 |  | A1 | N | N |  | A |  | N | A | A
Гидроксид натрия | 10 | A1 | A3 | A1 | A5 | A3 | A4 | A1 | B2 | N |  | A3
Гидроксид натрия | 25 | A |  | A | N | N |  | N | A | N | A | A
Гидроксид натрия | 30 | A1 | A2 | A1 | A5 | A3 | A4 | A4 | B3 | N | A | A3
Гидроксид натрия | 40 | A |  | A |  |  |  | B | A | N | A | A
Гидроксид натрия | 50 | A1 | A2 | A1 | A5 | A3 | A4 | A4 | A3 | N | A | A5
Гипохлорит натрия | Концентрированный | A1 | A1 | A1 | N | N | A5 |  |  | B1
Гипохлорит натрия | 15 | A |  | A |  |  |  | N | B | B | A2 | B
Гипохлорит натрия | 20 | A1 | A1 | A1 | N | N | A5 | N | N | B1 | A2 | B3
Гипохлорит натрия | 25 | A1 |  | A1 |  |  |  | N | B | B | A2 | B
Гипосульфит натрия | 5 | A1 | A1 | A1 |  |  |  | N | A5 | A5
Йодид натрия | 100 | A1 | A1 | A1 |  | A4 |  |  |  | B5
Лигносульфонат натрия | 100 |  | A
Метасиликат натрия | 100 |  | A
Нитрат натрия | 40 | A |  | A | N | A |  | A |  | A | A2 | A
Нитрат натрия | 50 | A |  | A |  |  |  | N | B | A | A2 | A
Нитрат натрия | 100 | A1 | A1 | A1 | A5 | A3 | A4 |  | N | B1 | A2 | A5
Нитрит натрия | 40 | A |  | A |  |  |  | B2 | B2 | A | A | A
Нитрит натрия | 100 | A1 | A1 | A1 |  | A4 |  | N | N | B3 | A | A3
Перборат натрия | 10 | A1 | A3 | A1 |  | A3 | A4 | B1 | B3
Перхлорат натрия | 100 |  | A | [7 empty] | A2
Пероксид натрия | 10 | A1 | A1 | A1 |  | A3 | A4 | B1 | B3 |  | A2
Персульфат натрия | 100 |  | A
Фосфат натрия (одноосновной) | 100 | A | A | A | N | A |  | B | A | A5 | A2 | A2
Фосфат натрия (трехосновной) | 100 | A1 | A1 | A1 | A | A4 | A4 | B3 | B3 | B2 | A2 | B3
Силикат натрия | 100 | A1 | A1 | A1 |  | A3 | A3 | B1 | B3 | B1 | A2 | A3
Кремнефтористый натрий | 100 |  | A
Сульфат натрия | 20 | A |  | A |  |  |  |  | B | A1 | A2 | A2
Сульфат натрия | 30 | A |  | A | N | A |  | B | B | A | A2 | B
Сульфат натрия | 100 | A1 | A1 | A1 | A5 | A3 | A4 | A1 | B3
Сульфид натрия | 10 | A1 | A1 | A1 |  | A3 | A4 | B2 | B2 | B2 | A2 | B2
Сульфид натрия | 50 | A1 | A1 | A1 |  | A3 | A4 | B3 | B3 |  | A2
Сульфид натрия | 100 | A | A | A |  | N |  | N | N |  | A
Сульфит натрия | 10 | A1 | A1 | A1 |  | A3 | A4 | A3 | N |  | A2
Сульфит натрия | 30 | A |  | A |  |  |  | B | N | A | A2 | A
Сульфит натрия | 100 | A | A | A |  | N |  | B | N | A | A | A
Натрий-тетраборная кислота | 100 | A |  | A |  |  |  | B | B | A | A
Тиосульфат натрия (гипо) | 100 | A1 | A1 | A1 | A5 | A3 | A4 | B1 | B5 |  | A2
Сорбиновая кислота | 100 |  | A
Высокосернистая нефть | 100 | A1 | A1 | A1 | A5 |  |  |  | A4
Хлорид олова (IV) | 100 | A1 | A1 | A1 |  | A3 | A4 | N |  | B1 | A
Хлорид олова (II) | 100 | A1 | A1 | A1 |  | A4 | A4 |  | B3 | B3 | A2 | A5
Фторид олова (II) | 100 |  | A
Стеариновая кислота | 100 | A1 | A1 | A1 | A5 | A3 | N | A1 | A1 | B1 | A1 | A1
Растворитель Стоддарда | 100 | A1 | A1 | A1 |  | N | N | B5 | A5
Стирол (мономер) | 100 | [5 empty] | A
Янтарная кислота | 100 | A1 | A1 | A1 |  |  |  | B3 | B3 | B1 |  | A1
Сульфаминовая кислота | 100 | A1 | A3 | A1 |  | A4 | A4 |  |  | B1 |  | A3
Сахарный сок | 100 | A |  | A | N | N |  | A | A | A | A | A
Сульфинол | 100
Сульфолан | 100
Диоксид серы (мокрый) | 100 | A1 | A2 | A1 |  | N | N | B4 | A4 | B1 | A1 | N
Триоксид серы | 100 | A1 | A5 | A1 |  | N | A4 | B1 | B1 | N |  | N
Серная кислота | 10 | A1 | A1 | A1 | N | A3 | A4 | N | A3 | B1 | A1 | N
Серная кислота | 30 | A1 | A1 | A1 | N | A3 | A4 | N | A5 | B1 | A1 | N
Серная кислота | 50 | A1 | A1 | A1 | N | A3 | A5 | N | A5 | B1 | A1 | N
Серная кислота | 60 | A1 | A1 | A1 | N | A3 | N | N | A1 | B1 | A1 | N
Серная кислота | 70 | A1 | A1 | A1 | N | A3 | N | N | B3 | B1 | A1 | N
Серная кислота | 80 | A1 | A1 | A1 | N | N | N | B5 | A5 | B1 | A1
Серная кислота | 90 | A1 | A1 | A1 | N | N | N | B5 | A4 | B1 | A1
Серная кислота | 95 | A1 | A1 | A1 | N | N | N | B3 | A4 | B1 | A1
Серная кислота | 98 | A1 | A1 | A1 | N | N | N | B3 | A5 | B1 | A1 | N
Серная кислота | 100 | A1 | A1 | A1 | N | N | N | B3 | A5 | B1 |  | N
Серная кислота (дымящаяся) | 100 | A1 | A5 | A1 |  | N |  | A5 | B5 | N | A1 | N
Сернистая кислота | 100 | A1 | A2 | A1 | N | N | N | A5 | B1 | A1 | A2 | A4
Талловое масло | 100 | A1 | A1 | A1 |  | N | N | B1 | A1 | B1
Дубильная кислота | 100 | A1 | A1 | A1 |  | A3 | A5 | B3 | N | B3 | A2
Винная кислота | 100 | A1 | A1 | A1 |  | A3 | A4 | A1 | B3 |  | A2
Тетраэтилсвинец | 100 | A1 | A1 | A1 |  |  |  | B1
Тетрагидрофуран | 100 | A1 | A3 | A1 |  | N | N | B1 | A5 |  |  | B3
Гидроксид тетраметиламмония | 50 | A1 | A3 | A1
Тионилхлорид | 100 | A1 | A3 | A1 |  | N | N | N |  | B1
Хлорид олова | 100 | A1 |  | A1 |  | A3 | A4 | B4 | B1 | A5
Тетрахлорид олова | 100 |  | A
Диоксид титана | 100 | A | A | A | A | A |  | A | A | A | A | A
Тетрахлорид титана | 100 | A1 | A2 | A1 |  | N | N | B5 | B5 | A5 |  | A1
Толуол | 100 | A1 | A1 | A1 | N | N | N | A1 | A3 | A1 | A2 | A3
Томатный сок | 100 | A1 | A3 | A1 |  | A3 |  | B1 | B5 |  | A5
Трибутилфосфат | 100 | A1 | A4 | A1 |  | N | N | B5 | B5
Трихлоруксусная кислота | 100 | A1 | A3 | A1 | A5 | N | N | N | B3 | B1 |  | N
Трихлорэтилен | 100 | A1 | A1 | A1 | N | N | N | B1 | A3 | B3 |  | A3
Трихлорметан | 100 |  | A
Триэтаноламин | 100 | A1 | A4 | A1 | N | A4 | A5 | B5 | B3 | B3 | A1
Триэтиламин | 100 | A1 | A2 | A1 |  |  |  | B5 |  | A3
Триэтилфосфат | 100
Трифенилфосфит | 100
Скипидар | 100 | A1 | A1 | A1 | A5 | A3 | A4 |  |  | B5 | A
Мочевина | 100 | A1 | A1 | A1 | N | N | N | A3 | B5 | B5 | A1 | B5
Варсол | 100 |  | A
Уксус | 100 | A1 | A3 | A1 | N | A3 | A4 | B3 | B5 | A5 |  | A5
Винилацетат | 100 | A1 | A1 | A1 |  | A5 |  | A4 | A1
Винилхлорид (мономер) | 100 |  | A | [7 empty] | A1
Вода (чистая) | 100 |  | A
Вода (чистая или грязная) | 100 | A |  | A | A | A |  | A | A | A | A | A
Вода (деионизированная) | 100
Вода (свежая) | 100 | A |  | A | A | A |  | A | A | A | A | A
Вода (соленая) | 100 | A1 | A1 | A1 | N | A3 | A4 | B1 | A1 | A5 |  | A5
Вода (море) | 100 | A1 | A1 | A1 | A5 | A3 |  | B1 | A1 | A5 |  | A3
Вода (сточные воды) | 100 | A1 | A1 | A1 |  | A4 |  | B5 |  | A5 |  | A5
Воск (парафин) | 100 |  | A
Щелок (белый) | 100 | A1 |  | A1 | N | A4 | N | B5 | B5 | N | A | A
Ксилен | 100 | A1 | A1 | A1 | N | N | N | B3 | A1 | A3 | A1 | A3
Ацетат цинка | 100 |  | A
Хлорид цинка | 20 | A | A | A | N | A |  | B3 | B1 | A2 | A2 | A3
Хлорид цинка | 50 | A |  | A |  |  |  | N | N | A2 | A2 | A3
Хлорид цинка | 100 | A1 | A1 | A1 |  | A4 | A4 | N | B1 | A3 | A
Гидросульфит цинка | 10 |  | A
Сульфат цинка | Насыщенный | A1 | A1 | A1 | N | A4 | A4 | A2 | A2 | A5 | A2 | A5
Сульфид цинка | 100 |  | A
Сульфат цинка | 50 | A | A1 | A | N | A4 | A4 | B3 | B3 | A5 |  | A5